## 不锈钢钢管牌号汇总
序号 | 中国 | 中国规范号 | 钢级(grade) | UNS号 | 行业通称或简称 | 通途 | 成型工艺 | 备注
1 | 中国 | GB/T 12771-2008 | S30210 | S30210 | 302 | 输送低压腐蚀性介质，结构件 | 焊接、冷轧、冷拔 | 旧牌号1Cr18Ni9
2 | 中国 | GB/T 12771-2008 | S30408 | S30408 | 304 | 输送腐蚀性介质、食品设备、化工设备 | 焊接、冷轧、冷拔 | 旧牌号0Cr18Ni9
3 | 中国 | GB/T 12771-2008 | S30403 | S30403 | 304L | 焊接后需进行热处理的大型腐蚀性介质设备 | 焊接、冷轧、冷拔 | 旧牌号00Cr19Ni10
4 | 中国 | GB/T 12771-2008 | S31008 | S31008 | 310S | 耐高温腐蚀性介质，热交换器 | 焊接、冷轧、冷拔 | 旧牌号0Cr25Ni20
5 | 中国 | GB/T 12771-2008 | S31608 | S31608 | 316 | 输送含氯化物腐蚀性介质，化工设备 | 焊接、冷轧、冷拔 | 旧牌号0Cr17Ni12Mo2
6 | 中国 | GB/T 12771-2008 | S31603 | S31603 | 316L | 焊接后需热处理的大型腐蚀性介质设备 | 焊接、冷轧、冷拔 | 旧牌号00Cr17Ni14Mo2
7 | 中国 | GB/T 12771-2008 | S32168 | S32168 | 321 | 耐高温腐蚀性介质，航空、化工设备 | 焊接、冷轧、冷拔 | 旧牌号0Cr18Ni10Ti
8 | 中国 | GB/T 12771-2008 | S34778 | S34778 | 347 | 耐高温腐蚀介质，化工、航空设备 | 焊接、冷轧、冷拔 | 旧牌号0Cr18Ni11Nb
9 | 中国 | GB/T 12771-2008 | S11863 | S11863 |  | 输送弱腐蚀性介质，建筑装饰 | 焊接、冷轧 | 旧牌号00Cr17
10 | 中国 | GB/T 12771-2008 | S11972 | S11972 |  | 输送含钼腐蚀性介质 | 焊接、冷轧 | 旧牌号00Cr18Mo2
11 | 中国 | GB/T 12771-2008 | S11348 | S11348 |  | 耐硝酸腐蚀介质，食品设备 | 焊接、冷轧 | 旧牌号0Cr13Al
12 | 中国 | GB/T 12771-2008 | S11163 | S11163 |  | 输送弱腐蚀性介质 | 焊接、冷轧 | 旧牌号00Cr12Ti
13 | 中国 | GB/T 12771-2008 | S11213 | S11213 |  | 输送弱腐蚀性介质 | 焊接、冷轧 | 旧牌号00Cr12Ni
14 | 中国 | GB/T 12771-2008 | S41008 | S41008 | 410 | 输送弱腐蚀性介质，结构件 | 焊接、冷轧、锻造、淬火回火 | 旧牌号0Cr13
15 | 中国 | GB/T 12770-2012 | S30210 | S30210 | 302 | 机械结构件、汽车零部件、自行车架 | 焊接、冷轧、冷拔 | 旧牌号1Cr18Ni9
16 | 中国 | GB/T 12770-2012 | S30408 | S30408 | 304 | 机械结构件、家具、宾馆装饰 | 焊接、冷轧、冷拔 | 旧牌号0Cr18Ni9
17 | 中国 | GB/T 12770-2012 | S30403 | S30403 | 304L | 焊接后需热处理的机械结构件 | 焊接、冷轧、冷拔 | 旧牌号00Cr19Ni10
18 | 中国 | GB/T 12770-2012 | S31008 | S31008 | 310S | 耐高温机械结构件、热交换器 | 焊接、冷轧、冷拔 | 旧牌号0Cr25Ni20
19 | 中国 | GB/T 12770-2012 | S31608 | S31608 | 316 | 耐腐蚀机械结构件、化工设备 | 焊接、冷轧、冷拔 | 旧牌号0Cr17Ni12Mo2
20 | 中国 | GB/T 12770-2012 | S31603 | S31603 | 316L | 焊接后需热处理的耐腐蚀机械结构件 | 焊接、冷轧、冷拔 | 旧牌号00Cr17Ni14Mo2
21 | 中国 | GB/T 12770-2012 | S32168 | S32168 | 321 | 耐高温机械结构件、航空部件 | 焊接、冷轧、冷拔 | 旧牌号0Cr18Ni10Ti
22 | 中国 | GB/T 12770-2012 | S34778 | S34778 | 347 | 耐高温机械结构件、航空部件 | 焊接、冷轧、冷拔 | 旧牌号0Cr18Ni11Nb
23 | 中国 | GB/T 12770-2012 | S11863 | S11863 |  | 装饰件、弱腐蚀环境结构件 | 焊接、冷轧 | 旧牌号00Cr17
24 | 中国 | GB/T 12770-2012 | S11972 | S11972 |  | 含钼腐蚀环境机械结构件 | 焊接、冷轧 | 旧牌号00Cr18Mo2
25 | 中国 | GB/T 12770-2012 | S11348 | S11348 |  | 耐硝酸腐蚀机械结构件 | 焊接、冷轧 | 旧牌号0Cr13Al
26 | 中国 | GB/T 12770-2012 | S11163 | S11163 |  | 弱腐蚀环境机械结构件 | 焊接、冷轧 | 旧牌号00Cr12Ti
27 | 中国 | GB/T 12770-2012 | S11213 | S11213 |  | 弱腐蚀环境机械结构件 | 焊接、冷轧 | 旧牌号00Cr12Ni
28 | 中国 | GB/T 12770-2012 | S41008 | S41008 | 410 | 机械结构件、刀具、阀门 | 焊接、冷轧、锻造、淬火回火 | 旧牌号0Cr13
29 | 中国 | GB/T 12770-2012 | S22253 | S22253 | 2205 | 高强度耐腐蚀机械结构件 | 焊接、冷轧 | 旧牌号00Cr22Ni5Mo3N
30 | 中国 | GB/T 12770-2012 | S22053 | S22053 | 2205 | 高强度耐腐蚀机械结构件、化工设备 | 焊接、冷轧 | 旧牌号00Cr22Ni5Mo3N
31 | 中国 | GB/T 12770-2012 | S25073 | S25073 | 2507 | 超级双相钢高强度耐腐蚀结构件 | 焊接、冷轧 | 旧牌号00Cr25Ni7Mo4N
32 | 中国 | GB/T 21832-2008 | S21953 | S21953 | 3RE60 | 热交换器、化工设备，耐氯化物应力腐蚀 | 焊接、热处理+酸洗 | 旧牌号00Cr18Ni5Mo3Si2
33 | 中国 | GB/T 21832-2008 | S22160 | S22160 |  | 高强度耐腐蚀焊接钢管 | 焊接、热处理+酸洗 | 旧牌号1Cr21Ni5Ti
34 | 中国 | GB/T 21832-2008 | S22253 | S22253 | 2205 | 热交换器、化工、石油设备 | 焊接、热处理+酸洗 | 旧牌号00Cr22Ni5Mo3N
35 | 中国 | GB/T 21832-2008 | S22053 | S22053 | 2205 | 热交换器、化工、石油设备，高强度耐腐蚀 | 焊接、热处理+酸洗 | 旧牌号00Cr22Ni5Mo3N
36 | 中国 | GB/T 21832-2008 | S23043 | S23043 |  | 一般耐腐蚀焊接钢管 | 焊接、热处理+酸洗 | 旧牌号00Cr23Ni4N
37 | 中国 | GB/T 21832-2008 | S22553 | S22553 |  | 耐氯化物腐蚀热交换器 | 焊接、热处理+酸洗 | 旧牌号00Cr25Ni6Mo2N
38 | 中国 | GB/T 21832-2008 | S22583 | S22583 |  | 耐高温耐腐蚀热交换器 | 焊接、热处理+酸洗 | 旧牌号00Cr25Ni7Mo3WCuN
39 | 中国 | GB/T 21832-2008 | S22693 | S22693 |  | 耐硫酸腐蚀热交换器 | 焊接、热处理+酸洗 | 旧牌号0Cr26Ni5Mo2
40 | 中国 | GB/T 21832-2008 | S25073 | S25073 | 2507 | 超级双相钢热交换器、海洋工程 | 焊接、热处理+酸洗 | 旧牌号00Cr25Ni7Mo4N
41 | 中国 | GB/T 21832-2008 | S25203 | S25203 | UR52N+ | 含氯化物腐蚀环境热交换器 | 焊接、热处理+酸洗 | 旧牌号00Cr25Ni7Mo4CuN
42 | 中国 | GB/T 21832-2008 | S25554 | S25554 | Alloy 255 | 高耐蚀热交换器、化工设备 | 焊接、热处理+酸洗 | 其他名称FERRALIUM
43 | 中国 | GB/T 21832-2008 | S27603 | S27603 | Zeron 100 | 超级双相钢耐高温耐腐蚀热交换器 | 焊接、热处理+酸洗 | 旧牌号00Cr25Ni7Mo4WCuN
44 | 中国 | GB/T 21833-2008 | S21953 | S21953 | 3RE60 | 热交换器管、化工设备管，耐氯化物应力腐蚀 | 冷拔、冷轧、热处理+酸洗 | 旧牌号00Cr18Ni5Mo3Si2
45 | 中国 | GB/T 21833-2008 | S22160 | S22160 |  | 高强度耐腐蚀无缝管 | 冷拔、冷轧、热处理+酸洗 | 旧牌号1Cr21Ni5Ti
46 | 中国 | GB/T 21833-2008 | S22253 | S22253 | 2205 | 热交换器管、化工、石油设备管 | 冷拔、冷轧、热处理+酸洗 | 旧牌号00Cr22Ni5Mo3N
47 | 中国 | GB/T 21833-2008 | S22053 | S22053 | 2205 | 热交换器管、化工、石油设备管，高强度耐腐蚀 | 冷拔、冷轧、热处理+酸洗 | 旧牌号00Cr22Ni5Mo3N
48 | 中国 | GB/T 21833-2008 | S23043 | S23043 |  | 一般耐腐蚀无缝管 | 冷拔、冷轧、热处理+酸洗 | 旧牌号00Cr23Ni4N
49 | 中国 | GB/T 21833-2008 | S22553 | S22553 |  | 耐氯化物腐蚀热交换器管 | 冷拔、冷轧、热处理+酸洗 | 旧牌号00Cr25Ni6Mo2N
50 | 中国 | GB/T 21833-2008 | S22583 | S22583 |  | 耐高温耐腐蚀热交换器管 | 冷拔、冷轧、热处理+酸洗 | 旧牌号00Cr25Ni7Mo3WCuN
51 | 中国 | GB/T 21833-2008 | S22693 | S22693 |  | 耐硫酸腐蚀热交换器管 | 冷拔、冷轧、热处理+酸洗 | 旧牌号0Cr26Ni5Mo2
52 | 中国 | GB/T 21833-2008 | S25073 | S25073 | 2507 | 超级双相钢热交换器管、海洋工程管 | 冷拔、冷轧、热处理+酸洗 | 旧牌号00Cr25Ni7Mo4N
53 | 中国 | GB/T 21833-2008 | S25203 | S25203 | UR52N+ | 含氯化物腐蚀环境热交换器管 | 冷拔、冷轧、热处理+酸洗 | 旧牌号00Cr25Ni7Mo4CuN
54 | 中国 | GB/T 21833-2008 | S25554 | S25554 | Alloy 255 | 高耐蚀热交换器管、化工设备管 | 冷拔、冷轧、热处理+酸洗 | 其他名称FERRALIUM
55 | 中国 | GB/T 21833-2008 | S27603 | S27603 | Zeron 100 | 超级双相钢耐高温耐腐蚀热交换器管 | 冷拔、冷轧、热处理+酸洗 | 旧牌号00Cr25Ni7Mo4WCuN