## GB-T20878-2024不锈钢牌号
序号 | 类别 | 中国规范 | 中国牌号 | 钢级(grade/ISC) | 用途 | 成型工艺 | 备注(旧牌号)
1 | 奥氏体不锈钢 | GB/T 20878-2024 | 012Cr25Ni20 | S31002 | 高温耐蚀结构件、炉用件 | 冷镦、冷拔、冷轧、锻造、焊接
2 | 奥氏体不锈钢 | GB/T 20878-2024 | 012Cr28Ni4Mo2NbAl | S12871 | 高温耐蚀结构件 | 冷镦、冷拔、冷轧、锻造 | 012Cr28Ni4Mo2Nb
3 | 奥氏体不锈钢 | GB/T 20878-2024 | 015Cr20Ni18Mo6CuN | S31252 | 耐硫酸腐蚀结构件 | 冷镦、冷拔、冷轧、锻造
4 | 奥氏体不锈钢 | GB/T 20878-2024 | 015Cr21Ni26Mo5Cu2 | S39042 | 耐硫酸腐蚀结构件 | 冷镦、冷拔、冷轧、锻造 | S31782
5 | 奥氏体不锈钢 | GB/T 20878-2024 | 015Cr24Ni22Mo8Mn3CuN | S32652 | 耐海水腐蚀结构件 | 冷镦、冷拔、冷轧、锻造
6 | 奥氏体不锈钢 | GB/T 20878-2024 | 015Ni25Cr20Mo6CuN | S38926 | 耐硫酸腐蚀结构件 | 冷镦、冷拔、冷轧、锻造 | 015Cr20Ni25Mo7CuN
7 | 奥氏体不锈钢 | GB/T 20878-2024 | 015Ni26Cr25Mo5Cu2N | S31092 | 高温耐蚀结构件 | 冷镦、冷拔、冷轧、锻造 | 015Cr25Ni26Mo5CuN
8 | 奥氏体不锈钢 | GB/T 20878-2024 | 015Ni27Cr22Mo7CuN | S31292 | 高温耐蚀结构件 | 冷镦、冷拔、冷轧、锻造 | S31277
9 | 奥氏体不锈钢 | GB/T 20878-2024 | 019Cr18CuNb | S11882 | 耐蚀结构件 | 冷镦、冷拔、冷轧、锻造
10 | 奥氏体不锈钢 | GB/T 20878-2024 | 019Cr18Mo2Nb | S11892 | 耐蚀结构件 | 冷镦、冷拔、冷轧、锻造
11 | 奥氏体不锈钢 | GB/T 20878-2024 | 019Cr18MoTi | S11862 | 耐蚀结构件 | 冷镦、冷拔、冷轧、锻造
12 | 奥氏体不锈钢 | GB/T 20878-2024 | 019Cr19Mo2NbTi | S11972 | 耐蚀结构件 | 冷镦、冷拔、冷轧、锻造 | 00Cr18Mo2
13 | 奥氏体不锈钢 | GB/T 20878-2024 | 019Cr21CuTi | S12182 | 耐蚀结构件 | 冷镦、冷拔、冷轧、锻造 | S12273
14 | 奥氏体不锈钢 | GB/T 20878-2024 | 019Cr23Mo2Ti | S12361 | 耐蚀结构件 | 冷镦、冷拔、冷轧、锻造 | S12293
15 | 奥氏体不锈钢 | GB/T 20878-2024 | 019Cr23MoTi | S12362 | 耐蚀结构件 | 冷镦、冷拔、冷轧、锻造 | S12292
16 | 奥氏体不锈钢 | GB/T 20878-2024 | 019Cr24Mo2NbTi | S12462 | 耐蚀结构件 | 冷镦、冷拔、冷轧、锻造 | S12472
17 | 奥氏体不锈钢 | GB/T 20878-2024 | 019Cr25Mo4Ni4NbTi | S12562 | 耐蚀结构件 | 冷镦、冷拔、冷轧、锻造 | S12573
18 | 奥氏体不锈钢 | GB/T 20878-2024 | 019Cr25Ni7Mo4Cu2WN | S22582 | 高强度耐蚀结构件 | 冷镦、冷拔、冷轧、锻造
19 | 奥氏体不锈钢 | GB/T 20878-2024 | 022Cr11NbTi | S11173 | 耐蚀结构件 | 冷镦、冷拔、冷轧、锻造
20 | 奥氏体不锈钢 | GB/T 20878-2024 | 022Cr11NiNbTi | S11164 | 耐蚀结构件 | 冷镦、冷拔、冷轧、锻造
21 | 奥氏体不锈钢 | GB/T 20878-2024 | 022Cr11Ti | S11163 | 耐蚀结构件 | 冷镦、冷拔、冷轧、锻造
22 | 奥氏体不锈钢 | GB/T 20878-2024 | 022Cr12 | S11203 | 耐蚀结构件 | 冷镦、冷拔、冷轧、锻造 | 00Cr12
23 | 奥氏体不锈钢 | GB/T 20878-2024 | 022Cr12Ni | S11213 | 耐蚀结构件 | 冷镦、冷拔、冷轧、锻造
24 | 奥氏体不锈钢 | GB/T 20878-2024 | 022Cr12Ni9Cu2NbTi | S51290 | 高强度耐蚀结构件 | 冷镦、冷拔、冷轧、锻造、时效
25 | 奥氏体不锈钢 | GB/T 20878-2024 | 022Cr12Ni9Mo4Cu2AlTi | S51293 | 高强度耐蚀结构件 | 冷镦、冷拔、冷轧、锻造、时效
26 | 奥氏体不锈钢 | GB/T 20878-2024 | 022Cr15NbTi | S11573 | 耐蚀结构件 | 冷镦、冷拔、冷轧、锻造 | S11563
27 | 奥氏体不锈钢 | GB/T 20878-2024 | 022Cr16Mn8Ni2N | S35203 | 耐蚀结构件、冷成形件 | 冷镦、冷拔、冷轧
28 | 奥氏体不锈钢 | GB/T 20878-2024 | 022Cr17Mn6Ni5N | S35353 | 耐蚀结构件、冷成形件 | 冷镦、冷拔、冷轧
29 | 奥氏体不锈钢 | GB/T 20878-2024 | 022Cr17Mn7Ni5N |  | 耐蚀结构件、冷成形件 | 冷镦、冷拔、冷轧
30 | 奥氏体不锈钢 | GB/T 20878-2024 | 022Cr17NbTi | S11763 | 耐蚀结构件 | 冷镦、冷拔、冷轧、锻造 | 00Cr17
31 | 奥氏体不锈钢 | GB/T 20878-2024 | 022Cr17Ni12Mo2 | S31603 | 焊接化工容器、管道 | 冷镦、冷拔、冷轧、锻造、焊接 | 00Cr17Ni14Mo2
32 | 奥氏体不锈钢 | GB/T 20878-2024 | 022Cr17Ni12Mo2N | S31653 | 焊接耐点蚀结构件 | 冷镦、冷拔、冷轧、锻造、焊接 | 00Cr17Ni13Mo2N
33 | 奥氏体不锈钢 | GB/T 20878-2024 | 022Cr17Ni7 | S30103 | 冷成形件、弹簧、紧固件 | 冷镦、冷拔、冷轧 | 00Cr17Ni7
34 | 奥氏体不锈钢 | GB/T 20878-2024 | 022Cr17Ni7N | S30153 | 高强度结构件、弹簧 | 冷镦、冷拔、冷轧 | 00Cr17Ni7N
35 | 奥氏体不锈钢 | GB/T 20878-2024 | 022Cr18NbTi | S11873 | 耐蚀结构件 | 冷镦、冷拔、冷轧、锻造 | 022Cr18Nb
36 | 奥氏体不锈钢 | GB/T 20878-2024 | 022Cr18NbTi-1 | S11864 | 耐蚀结构件 | 冷镦、冷拔、冷轧、锻造 | S11973
37 | 奥氏体不锈钢 | GB/T 20878-2024 | 022Cr19Ni10 | S30403 | 焊接结构件、化工容器、食品设备 | 冷镦、冷拔、冷轧、锻造、焊接 | 00Cr18Ni9
38 | 奥氏体不锈钢 | GB/T 20878-2024 | 022Cr19Ni10N | S30453 | 焊接耐蚀结构件 | 冷镦、冷拔、冷轧、锻造、焊接 | 00Cr18Ni10N
39 | 奥氏体不锈钢 | GB/T 20878-2024 | 05Cr19Ni6Mn4Cu2MoN | S35886 | 高强度耐蚀结构件、紧固件 | 冷镦、冷拔、冷轧
40 | 奥氏体不锈钢 | GB/T 20878-2024 | 06Cr15Ni25Ti2MoAlVB | S51525 | 高温高强度耐蚀结构件 | 冷镦、冷拔、冷轧、锻造、时效 | 0Cr15Ni25Ti2MoAlVB
41 | 奥氏体不锈钢 | GB/T 20878-2024 | 06Cr16Ni18 | S30608 | 耐蚀结构件、冷成形件 | 冷镦、冷拔、冷轧、锻造 | 0Cr16Ni18
42 | 奥氏体不锈钢 | GB/T 20878-2024 | 06Cr17Ni12Mo2 | S31608 | 化工设备、海洋环境结构件 | 冷镦、冷拔、冷轧、锻造、焊接 | 0Cr17Ni12Mo2
43 | 奥氏体不锈钢 | GB/T 20878-2024 | 06Cr17Ni12Mo2N | S31658 | 高强度耐蚀结构件 | 冷镦、冷拔、冷轧、锻造 | 0Cr17Ni12Mo2N
44 | 奥氏体不锈钢 | GB/T 20878-2024 | 06Cr17Ni12Mo2Nb | S31678 | 耐高温耐蚀结构件 | 冷镦、冷拔、冷轧、锻造
45 | 奥氏体不锈钢 | GB/T 20878-2024 | 06Cr17Ni12Mo2Ti | S31668 | 耐高温耐蚀结构件、排气管 | 冷镦、冷拔、冷轧、锻造、焊接 | 0Cr18Ni12Mo3Ti
46 | 奥氏体不锈钢 | GB/T 20878-2024 | 06Cr17Ni7AlTi | S51778 | 沉淀硬化耐蚀结构件 | 冷镦、冷拔、冷轧、锻造、时效
47 | 奥氏体不锈钢 | GB/T 20878-2024 | 06Cr18Mn7Ni4CuN | S35388 | 耐蚀结构件、紧固件 | 冷镦、冷拔、冷轧
48 | 奥氏体不锈钢 | GB/T 20878-2024 | 06Cr18Ni11Nb | S34778 | 耐高温耐蚀结构件、容器 | 冷镦、冷拔、冷轧、锻造、焊接 | 0Cr18Ni11Nb
49 | 奥氏体不锈钢 | GB/T 20878-2024 | 06Cr18Ni11Ti | S32168 | 耐高温耐蚀结构件、排气管 | 冷镦、冷拔、冷轧、锻造、焊接 | 0Cr18Ni10Ti
50 | 奥氏体不锈钢 | GB/T 20878-2024 | 06Cr18Ni12 | S30508 | 深冲成形件、容器、管道 | 冷镦、冷拔、冷轧、锻造 | 0Cr18Ni12
51 | 奥氏体不锈钢 | GB/T 20878-2024 | 06Cr18Ni12Mo2Cu2 | S31688 | 耐点蚀耐蚀结构件 | 冷镦、冷拔、冷轧、锻造、焊接 | 0Cr18Ni12Mo2Cu2
52 | 奥氏体不锈钢 | GB/T 20878-2024 | 06Cr18Ni13Si4 | S30548 | 耐硝酸腐蚀结构件 | 冷镦、冷拔、冷轧、锻造 | 0Cr18Ni13Si4
53 | 奥氏体不锈钢 | GB/T 20878-2024 | 06Cr18Ni9Cu2 | S30480 | 耐蚀结构件、紧固件 | 冷镦、冷拔、冷轧 | 0Cr18Ni9Cu2
54 | 奥氏体不锈钢 | GB/T 20878-2024 | 06Cr18Ni9Cu3 | S30488 | 耐蚀结构件、紧固件 | 冷镦、冷拔、冷轧 | 0Cr18Ni9Cu3
55 | 奥氏体不锈钢 | GB/T 20878-2024 | 06Cr19Ni10 | S30408 | 食品设备、化工设备、建筑装潢 | 冷镦、冷拔、冷轧、锻造、焊接 | 0Cr18Ni9
56 | 奥氏体不锈钢 | GB/T 20878-2024 | 06Cr19Ni10N | S30458 | 耐蚀结构件、压力容器 | 冷镦、冷拔、冷轧、锻造 | 0Cr19Ni9N
57 | 奥氏体不锈钢 | GB/T 20878-2024 | 06Cr19Ni12Mo2Cu2 | S31688 | 耐点蚀耐蚀结构件 | 冷镦、冷拔、冷轧、锻造
58 | 奥氏体不锈钢 | GB/T 20878-2024 | 06Cr19Ni13Mo3 | S31708 | 耐硫酸腐蚀结构件 | 冷镦、冷拔、冷轧、锻造、焊接 | 0Cr19Ni13Mo3
59 | 奥氏体不锈钢 | GB/T 20878-2024 | 06Cr19Ni9NbN | S30478 | 耐晶间腐蚀结构件 | 冷镦、冷拔、冷轧、锻造 | 0Cr19Ni10NbN
60 | 奥氏体不锈钢 | GB/T 20878-2024 | 06Cr20Ni11 | S30808 | 焊接化工容器、管道 | 冷镦、冷拔、冷轧、锻造、焊接
61 | 奥氏体不锈钢 | GB/T 20878-2024 | 06Cr23Ni13 | S30908 | 耐高温耐蚀结构件、炉用件 | 冷镦、冷拔、冷轧、锻造、焊接 | 0Cr23Ni13
62 | 奥氏体不锈钢 | GB/T 20878-2024 | 06Cr25Ni20 | S31008 | 高温耐蚀结构件、炉用件 | 冷镦、冷拔、冷轧、锻造、焊接 | 0Cr25Ni20
63 | 奥氏体不锈钢 | GB/T 20878-2024 | 06Cr26Ni4Mo2 | S29008 | 耐海水腐蚀结构件 | 冷镦、冷拔、冷轧、锻造 | S22693
64 | 奥氏体不锈钢 | GB/T 20878-2024 | 07Cr12Ni4Mn5Mo3Al | S51240 | 高强度耐蚀结构件 | 冷镦、冷拔、冷轧、时效 | 0Cr12Ni4Mn5Mo3Al
65 | 奥氏体不锈钢 | GB/T 20878-2024 | 07Cr15Ni7Mo2Al | S51570 | 高强度耐蚀结构件、弹簧 | 冷镦、冷拔、冷轧、时效 | 0Cr15Ni7Mo2Al
66 | 奥氏体不锈钢 | GB/T 20878-2024 | 07Cr17Ni12Mo2 | S31609 | 高温耐蚀结构件、化工设备 | 冷镦、冷拔、冷轧、锻造 | 1Cr17Ni12Mo2
67 | 奥氏体不锈钢 | GB/T 20878-2024 | 07Cr17Ni7Al | S51770 | 高强度耐蚀结构件、弹簧 | 冷镦、冷拔、冷轧、时效 | 0Cr17Ni7Al
68 | 奥氏体不锈钢 | GB/T 20878-2024 | 07Cr18Ni11Nb | S34779 | 高温耐蚀结构件 | 冷镦、冷拔、冷轧、锻造 | 1Cr19Ni11Nb
69 | 奥氏体不锈钢 | GB/T 20878-2024 | 07Cr19Ni10 | S30409 | 高温耐蚀结构件 | 冷镦、冷拔、冷轧、锻造
70 | 奥氏体不锈钢 | GB/T 20878-2024 | 07Cr19Ni11Ti | S32169 | 高温耐蚀结构件 | 冷镦、冷拔、冷轧、锻造 | 1Cr18Ni11Ti
71 | 奥氏体不锈钢 | GB/T 20878-2024 | 07Cr23Ni15Cu4NbN | S30989 | 高温耐蚀结构件 | 冷镦、冷拔、冷轧、锻造 | 07Cr23Ni15Cu4NbN
72 | 奥氏体不锈钢 | GB/T 20878-2024 | 07Cr25Ni20 | S31009 | 高温耐蚀结构件、炉用件 | 冷镦、冷拔、冷轧、锻造 | 07Cr25Ni21
73 | 奥氏体不锈钢 | GB/T 20878-2024 | 07Cr25Ni21NbN | S31059 | 高温耐蚀结构件 | 冷镦、冷拔、冷轧、锻造
74 | 奥氏体不锈钢 | GB/T 20878-2024 | 07Ni25Cr22W4Cu3CoNbNB | S31089 | 高温高强度耐蚀结构件 | 冷镦、冷拔、冷轧、锻造、时效 | 07Cr22Ni25W3Cu3Co2MoNbN
75 | 奥氏体不锈钢 | GB/T 20878-2024 | 09Cr17Ni5Mo3N | S51750 | 高强度耐蚀结构件 | 冷镦、冷拔、冷轧、时效
76 | 奥氏体不锈钢 | GB/T 20878-2024 | 10Cr18Ni12 | S30510 | 耐蚀结构件、容器 | 冷镦、冷拔、冷轧、锻造 | 1Cr18Ni12
77 | 奥氏体不锈钢 | GB/T 20878-2024 | 12Cr17Mn7Ni2Cu2N | S35250 | 耐蚀结构件、冷成形件 | 冷镦、冷拔、冷轧
78 | 奥氏体不锈钢 | GB/T 20878-2024 | 12Cr17Mn8Ni2N | S35230 | 耐蚀结构件、冷成形件 | 冷镦、冷拔、冷轧
79 | 奥氏体不锈钢 | GB/T 20878-2024 | 12Cr17Ni7 | S30110 | 结构件、弹簧、紧固件 | 冷镦、冷拔、冷轧 | 1Cr17Ni7
80 | 奥氏体不锈钢 | GB/T 20878-2024 | 12Cr18Mn12Ni2N | S35500 | 耐蚀结构件、冷成形件 | 冷镦、冷拔、冷轧
81 | 奥氏体不锈钢 | GB/T 20878-2024 | 12Cr18Mn8Ni5N | S35450 | 耐蚀结构件、冷成形件 | 冷镦、冷拔、冷轧 | 1Cr18Mn8Ni5N
82 | 奥氏体不锈钢 | GB/T 20878-2024 | 12Cr18Ni9 | S30210 | 耐蚀结构件、容器、管道 | 冷镦、冷拔、冷轧、锻造 | 1Cr18Ni9
83 | 奥氏体不锈钢 | GB/T 20878-2024 | 12Cr18Ni9Si3 | S30240 | 耐硝酸腐蚀结构件 | 冷镦、冷拔、冷轧 | 1Cr18Ni9Si3
84 | 奥氏体不锈钢 | GB/T 20878-2024 | 12Cr19Mn11Ni2CuN | S35510 | 耐蚀结构件、紧固件 | 冷镦、冷拔、冷轧
85 | 奥氏体不锈钢 | GB/T 20878-2024 | 12Cr19Mn12Ni2N | S35555 | 耐蚀结构件、紧固件 | 冷镦、冷拔、冷轧
86 | 奥氏体不锈钢 | GB/T 20878-2024 | 12Cr21Ni5Ti | S22160 | 耐蚀高温结构件 | 冷镦、冷拔、冷轧、锻造 | 1Cr21Ni5Ti
87 | 奥氏体不锈钢 | GB/T 20878-2024 | 12Ni35Cr16 | S38408 | 耐蚀结构件 | 冷镦、冷拔、冷轧、锻造 | S30608
88 | 奥氏体不锈钢 | GB/T 20878-2024 | Y12Cr18Ni9 | S30317 | 自动切削零件、螺栓、螺母 | 切削加工、冷镦 | Y1Cr18Ni9
89 | 奥氏体-铁素体(双相)不锈钢 | GB/T 20878-2024 | 022Cr17Ni5Mo3N | S21903 | 耐海水腐蚀结构件 | 冷镦、冷拔、冷轧、锻造、焊接 | 00Cr17Ni5Mo3N
90 | 奥氏体-铁素体(双相)不锈钢 | GB/T 20878-2024 | 022Cr20Ni5Mo3N | S21904 | 耐海水腐蚀结构件 | 冷镦、冷拔、冷轧、锻造、焊接 | 00Cr20Ni5Mo3N
91 | 奥氏体-铁素体(双相)不锈钢 | GB/T 20878-2024 | 022Cr21Ni5Mo3N | S21503 | 耐海水腐蚀结构件 | 冷镦、冷拔、冷轧、锻造、焊接 | 00Cr21Ni5Mo3N
92 | 奥氏体-铁素体(双相)不锈钢 | GB/T 20878-2024 | 022Cr22Ni5Mo3N | S22253 | 化工容器、热交换器、管道 | 冷镦、冷拔、冷轧、锻造、焊接 | 00Cr22Ni5Mo3N
93 | 奥氏体-铁素体(双相)不锈钢 | GB/T 20878-2024 | 022Cr23Ni5Mo3N | S23503 | 耐海水腐蚀结构件、化工设备 | 冷镦、冷拔、冷轧、锻造、焊接 | 00Cr23Ni5Mo3N
94 | 奥氏体-铁素体(双相)不锈钢 | GB/T 20878-2024 | 022Cr25Ni5Mo4N | S25083 | 耐海水腐蚀结构件、化工设备 | 冷镦、冷拔、冷轧、锻造、焊接 | 00Cr25Ni5Mo4N
95 | 奥氏体-铁素体(双相)不锈钢 | GB/T 20878-2024 | 022Cr25Ni6Mo3Cu3N | S25063 | 耐海水腐蚀结构件、化工设备 | 冷镦、冷拔、冷轧、锻造、焊接
96 | 奥氏体-铁素体(双相)不锈钢 | GB/T 20878-2024 | 022Cr25Ni7Mo4N | S22053 | 耐海水腐蚀结构件、化工设备 | 冷镦、冷拔、冷轧、锻造、焊接 | 00Cr25Ni7Mo4N
97 | 奥氏体-铁素体(双相)不锈钢 | GB/T 20878-2024 | 022Cr27Ni7Mo5WN | S27654 | 耐海水腐蚀结构件、化工设备 | 冷镦、冷拔、冷轧、锻造、焊接
98 | 奥氏体-铁素体(双相)不锈钢 | GB/T 20878-2024 | 022Cr29Ni6Mo4N | S29653 | 耐海水腐蚀结构件、化工设备 | 冷镦、冷拔、冷轧、锻造、焊接 | 00Cr29Ni6Mo4N
99 | 奥氏体-铁素体(双相)不锈钢 | GB/T 20878-2024 | 022Cr30Ni8Mo5N | S32554 | 耐海水腐蚀结构件、化工设备 | 冷镦、冷拔、冷轧、锻造、焊接
100 | 奥氏体-铁素体(双相)不锈钢 | GB/T 20878-2024 | 022Cr31Ni9Mo4N | S32750 | 耐海水腐蚀结构件、化工设备 | 冷镦、冷拔、冷轧、锻造、焊接 | 00Cr31Ni9Mo4N
101 | 奥氏体-铁素体(双相)不锈钢 | GB/T 20878-2024 | 022Cr32Ni6Mo3N | S32707 | 耐海水腐蚀结构件、化工设备 | 冷镦、冷拔、冷轧、锻造、焊接 | 00Cr32Ni6Mo3N
102 | 奥氏体-铁素体(双相)不锈钢 | GB/T 20878-2024 | 022Cr33Ni7Mo3N | S32304 | 耐海水腐蚀结构件、化工设备 | 冷镦、冷拔、冷轧、锻造、焊接 | 00Cr33Ni7Mo3N
103 | 铁素体不锈钢 | GB/T 20878-2024 | 008Cr27Mo | S12791 | 耐硫酸腐蚀结构件 | 冷镦、冷拔、冷轧、锻造 | 00Cr27Mo
104 | 铁素体不锈钢 | GB/T 20878-2024 | 008Cr29Mo4 | S12990 | 耐硫酸腐蚀结构件 | 冷镦、冷拔、冷轧、锻造
105 | 铁素体不锈钢 | GB/T 20878-2024 | 008Cr29Mo4Ni2 | S12991 | 耐硫酸腐蚀结构件 | 冷镦、冷拔、冷轧、锻造
106 | 铁素体不锈钢 | GB/T 20878-2024 | 008Cr30Mo2 | S13091 | 耐硫酸腐蚀结构件 | 冷镦、冷拔、冷轧、锻造 | 00Cr30Mo2
107 | 铁素体不锈钢 | GB/T 20878-2024 | 008Cr30Mo2Ni2 | S13092 | 耐硫酸腐蚀结构件 | 冷镦、冷拔、冷轧、锻造
108 | 铁素体不锈钢 | GB/T 20878-2024 | 022Cr25Mo2N | S25254 | 耐海水腐蚀结构件 | 冷镦、冷拔、冷轧、锻造
109 | 铁素体不锈钢 | GB/T 20878-2024 | 022Cr27Mo6N | S27653 | 耐海水腐蚀结构件 | 冷镦、冷拔、冷轧、锻造
110 | 铁素体不锈钢 | GB/T 20878-2024 | 022Cr29Mo4Ni2 | S29943 | 耐硫酸腐蚀结构件 | 冷镦、冷拔、冷轧、锻造 | 00Cr29Mo4Ni2
111 | 铁素体不锈钢 | GB/T 20878-2024 | 022Cr30Mo2 | S30903 | 耐硫酸腐蚀结构件 | 冷镦、冷拔、冷轧、锻造 | 00Cr30Mo2
112 | 铁素体不锈钢 | GB/T 20878-2024 | 06Cr13 | S41008 | 耐蚀结构件、汽轮机叶片 | 冷镦、冷拔、冷轧、锻造 | 0Cr13
113 | 铁素体不锈钢 | GB/T 20878-2024 | 06Cr13Al | S11348 | 耐氧化结构件、汽轮机叶片 | 冷镦、冷拔、冷轧、锻造 | 0Cr13Al
114 | 铁素体不锈钢 | GB/T 20878-2024 | 06Cr13Mn | S41036 | 耐蚀结构件 | 冷镦、冷拔、冷轧、锻造
115 | 铁素体不锈钢 | GB/T 20878-2024 | 06Cr14Ni2MoTi | S11468 | 耐蚀结构件 | 冷镦、冷拔、冷轧、锻造
116 | 铁素体不锈钢 | GB/T 20878-2024 | 06Cr17 | S11718 | 耐蚀结构件、装饰件 | 冷镦、冷拔、冷轧、锻造 | 0Cr17
117 | 铁素体不锈钢 | GB/T 20878-2024 | 06Cr17Mo | S11798 | 耐海水腐蚀结构件 | 冷镦、冷拔、冷轧、锻造
118 | 铁素体不锈钢 | GB/T 20878-2024 | 06Cr17Mo2Ti | S11792 | 耐海水腐蚀结构件 | 冷镦、冷拔、冷轧、锻造 | 0Cr17Mo2Ti
119 | 铁素体不锈钢 | GB/T 20878-2024 | 06Cr25Ni4Mo2 | S29008 | 耐海水腐蚀结构件 | 冷镦、冷拔、冷轧、锻造
120 | 铁素体不锈钢 | GB/T 20878-2024 | 06Ni18Cr16 | S38408 | 耐蚀结构件 | 冷镦、冷拔、冷轧、锻造 | 06Cr16Ni18
121 | 铁素体不锈钢 | GB/T 20878-2024 | 10Cr17 | S11710 | 耐蚀结构件、装饰件 | 冷镦、冷拔、冷轧、锻造 | 1Cr17
122 | 铁素体不锈钢 | GB/T 20878-2024 | 10Cr17Mn9Ni4N | S35950 | 耐蚀结构件 | 冷镦、冷拔、冷轧、锻造
123 | 铁素体不锈钢 | GB/T 20878-2024 | 10Cr17Mo | S11790 | 耐海水腐蚀结构件 | 冷镦、冷拔、冷轧、锻造 | 1Cr17Mo
124 | 铁素体不锈钢 | GB/T 20878-2024 | 10Cr17MoNb | S11770 | 耐蚀结构件 | 冷镦、冷拔、冷轧、锻造 | 1Cr17MoNb
125 | 铁素体不锈钢 | GB/T 20878-2024 | Y12Cr17 | S11717 | 自动切削零件 | 切削加工、冷镦 | Y1Cr17
126 | 马氏体不锈钢 | GB/T 20878-2024 | 102Cr17Mo | S45990 | 刀具、轴承、阀门 | 冷镦、冷拔、冷轧、锻造、切削加工 | 9Cr18Mo
127 | 马氏体不锈钢 | GB/T 20878-2024 | 108Cr17 | S44096 | 刀具、轴承、模具 | 冷镦、冷拔、冷轧、锻造、切削加工 | 11Cr17
128 | 马氏体不锈钢 | GB/T 20878-2024 | 10Cr12Ni3Mo2VN | S47250 | 高强度耐蚀结构件、叶片 | 冷镦、冷拔、冷轧、锻造、切削加工
129 | 马氏体不锈钢 | GB/T 20878-2024 | 10Cr15 | S11510 | 耐蚀结构件、刀具 | 冷镦、冷拔、冷轧、锻造、切削加工 | 1Cr15
130 | 马氏体不锈钢 | GB/T 20878-2024 | 12Cr13 | S41010 | 汽轮机叶片、结构件 | 冷镦、冷拔、冷轧、锻造、切削加工 | 1Cr13
131 | 马氏体不锈钢 | GB/T 20878-2024 | 20Cr13 | S42020 | 刀具、轴承、阀门 | 冷镦、冷拔、冷轧、锻造、切削加工 | 2Cr13
132 | 马氏体不锈钢 | GB/T 20878-2024 | 30Cr13 | S42030 | 刀具、弹簧、轴承 | 冷镦、冷拔、冷轧、锻造、切削加工 | 3Cr13
133 | 马氏体不锈钢 | GB/T 20878-2024 | 40Cr13 | S42040 | 刀具、模具、轴承 | 冷镦、冷拔、冷轧、锻造、切削加工 | 4Cr13
134 | 沉淀硬化不锈钢 | GB/T 20878-2024 | 04Cr13Ni5Mo3TiAl | S45500 | 高强度耐蚀结构件 | 冷镦、冷拔、冷轧、锻造、时效 | 0Cr13Ni5Mo3TiAl
135 | 沉淀硬化不锈钢 | GB/T 20878-2024 | 05Cr17Ni4Mo3N | S17400 | 高强度耐蚀结构件、弹簧 | 冷镦、冷拔、冷轧、锻造、时效 | 0Cr17Ni4Mo3N
136 | 沉淀硬化不锈钢 | GB/T 20878-2024 | 05Cr17Ni5Mo3TiAl | S45500 | 高强度耐蚀结构件 | 冷镦、冷拔、冷轧、锻造、时效 | 0Cr17Ni5Mo3TiAl
137 | 沉淀硬化不锈钢 | GB/T 20878-2024 | 06Cr17Ni4Mo3N | S17400 | 高强度耐蚀结构件 | 冷镦、冷拔、冷轧、锻造、时效 | 0Cr17Ni4Mo3N
138 | 沉淀硬化不锈钢 | GB/T 20878-2024 | 06Cr17Ni4Mo4Cu2Nb | S17700 | 高强度耐蚀结构件 | 冷镦、冷拔、冷轧、锻造、时效 | 0Cr17Ni4Mo4Cu2Nb