## 牌号汇总
序号 | 中国 | 中国规范号 | 钢级grade | UNS号 | 行业通称或者简称 | 通途 | 成型工艺 | 备注
1 | 06Cr19Ni10 | GB/T 29601-2025 | S30408 | S30408 | 304 | 食品接触用器皿 | 冷轧/冲压/拉伸 | 最常用食品级不锈钢，符合GB 4806.9
2 | 06Cr17Ni12Mo2 | GB/T 29601-2025 | S31608 | S31608 | 316 | 食品接触用器皿 | 冷轧/冲压/拉伸 | 耐腐蚀性更好，适用于酸性食品
3 | 022Cr19Ni10 | GB/T 29601-2025 | S30403 | S30403 | 304L | 食品接触用器皿 | 冷轧/冲压/拉伸 | 超低碳，焊接性好
4 | 12Cr13 | GB/T 29601-2025 | S41008 | S41008 | 410 | 刀具、餐具 | 锻造/切削加工 | 马氏体不锈钢，有一定耐腐蚀性
5 | 06Cr19Ni10(复合板) | GB/T 29601-2025 | S30408 | S30408 | 304/复合板 | 食品接触用器皿 | 冷轧/复合轧制 | 不锈钢复合板，基层为碳钢
6 | 12Cr18Ni9 | GB/T 29606-2026 | S30408 | S30408 | 304 | 真空杯内胆 | 冷轧/冲压/拉伸 | 标准指定内胆材料
7 | 06Cr19Ni10 | GB/T 29606-2026 | S30408 | S30408 | 304 | 真空杯内胆 | 冷轧/冲压/拉伸 | 标准指定内胆材料
8 | 06Cr19Ni10 | GB/T 32566.1-2026 | S30408 | S30408 | 304 | 焊接气瓶(≤6MPa) | 焊接/热处理 | 常用气瓶材料
9 | 022Cr19Ni10 | GB/T 32566.1-2026 | S30403 | S30403 | 304L | 焊接气瓶(≤6MPa) | 焊接/热处理 | 超低碳，焊接性好
10 | 06Cr17Ni12Mo2 | GB/T 32566.1-2026 | S31608 | S31608 | 316 | 焊接气瓶(≤6MPa) | 焊接/热处理 | 耐腐蚀性好
11 | 022Cr17Ni12Mo2 | GB/T 32566.1-2026 | S31603 | S31603 | 316L | 焊接气瓶(≤6MPa) | 焊接/热处理 | 超低碳，耐腐蚀性好
12 | 06Cr19Ni10 | GB/T 32566.2-2025 | S30408 | S30408 | 304 | 高压焊接气瓶(>6MPa) | 焊接/热处理 | 试验压力>6MPa
13 | 022Cr19Ni10 | GB/T 32566.2-2025 | S30403 | S30403 | 304L | 高压焊接气瓶(>6MPa) | 焊接/热处理 | 超低碳，焊接性好
14 | 06Cr17Ni12Mo2 | GB/T 32566.2-2025 | S31608 | S31608 | 316 | 高压焊接气瓶(>6MPa) | 焊接/热处理 | 耐腐蚀性好
15 | 022Cr17Ni12Mo2 | GB/T 32566.2-2025 | S31603 | S31603 | 316L | 高压焊接气瓶(>6MPa) | 焊接/热处理 | 超低碳，耐腐蚀性好
16 | 奥氏体不锈钢 | GB/T 47913-2026 | S系列 | S系列 | 奥氏体 | 通用 | 板材/带材/棒材/盘条/型材 | 绿色产品评价标准，覆盖所有奥氏体不锈钢
17 | 铁素体不锈钢 | GB/T 47913-2026 | S系列 | S系列 | 铁素体 | 通用 | 板材/带材/棒材/盘条/型材 | 绿色产品评价标准，覆盖所有铁素体不锈钢
18 | 马氏体不锈钢 | GB/T 47913-2026 | S系列 | S系列 | 马氏体 | 通用 | 板材/带材/棒材/盘条/型材 | 绿色产品评价标准，覆盖所有马氏体不锈钢
19 | 双相不锈钢 | GB/T 47913-2026 | S系列 | S系列 | 双相 | 通用 | 板材/带材/棒材/盘条/型材 | 绿色产品评价标准，覆盖所有双相不锈钢
20 | 沉淀硬化不锈钢 | GB/T 47913-2026 | S系列 | S系列 | 沉淀硬化 | 通用 | 板材/带材/棒材/盘条/型材 | 绿色产品评价标准，覆盖所有沉淀硬化不锈钢