## GB-T3190-2020全部牌号
序号 | 中国 | 中国规范 | 钢级(grade) | 行业钢级(grade) | 用途 | 成型工艺 | 备注
1 | 中国 | GB/T 3190-2020 | 1100 | 1A30 | 工业纯铝，导电、导热及耐蚀零件 | 轧制、挤压、锻造 | 旧牌号 L4-1
2 | 中国 | GB/T 3190-2020 | 1350 | 1A50 | 电线、导电绞线、汇流排、变压器带材 | 轧制、挤压 | 旧牌号 LB2
3 | 中国 | GB/T 3190-2020 | 1370 | 1A60 | 高纯铝，电子工业用基板、箔材 | 轧制、拉拔
4 | 中国 | GB/T 3190-2020 | 1070 | 1A70 | 要求纯度高的装饰件、反光器具、化工设备 | 轧制、拉拔、锻造
5 | 中国 | GB/T 3190-2020 | 1070A | 1A72 | 高纯铝，电子工业用基板、箔材 | 轧制、拉拔
6 | 中国 | GB/T 3190-2020 | 1080 | 1A80 | 要求纯度更高的装饰件、化工设备、箔材 | 轧制、拉拔
7 | 中国 | GB/T 3190-2020 | 1080A | 1A80A | 高纯铝，电子工业用基板、箔材 | 轧制、拉拔
8 | 中国 | GB/T 3190-2020 | 1085 | 1A85 | 要求纯度更高的装饰件、化工设备、箔材 | 轧制、拉拔 | 旧牌号 LG1
9 | 中国 | GB/T 3190-2020 | 1090 | 1A90 | 高纯铝，电子工业用基板、电容器箔 | 轧制、拉拔
10 | 中国 | GB/T 3190-2020 | 1099 | 1A93 | 高纯铝，电子工业用高纯箔材 | 轧制、拉拔 | 旧牌号 LG3
11 | 中国 | GB/T 3190-2020 | 1095 | 1A95 | 高纯铝，电子工业用基板、电容器箔 | 轧制、拉拔 | 旧牌号 LG4
12 | 中国 | GB/T 3190-2020 | 1097 | 1A97 | 超高纯铝，电子工业用高纯材料 | 轧制、拉拔
13 | 中国 | GB/T 3190-2020 | 1099 | 1A99 | 超高纯铝，电子工业、化学工业用高纯材料 | 轧制、拉拔 | 旧牌号 LG5
14 | 中国 | GB/T 3190-2020 | 1035 |  | 工业纯铝，一般结构件、装饰件 | 轧制、挤压、拉拔
15 | 中国 | GB/T 3190-2020 | 1040 |  | 工业纯铝，一般结构件、装饰件 | 轧制、挤压、拉拔
16 | 中国 | GB/T 3190-2020 | 1045 |  | 工业纯铝，导电、导热及耐蚀零件 | 轧制、挤压、拉拔
17 | 中国 | GB/T 3190-2020 | 1050 |  | 食品、化学和酿造工业用挤压盘管，各种软管，烟花粉 | 轧制、挤压、拉拔
18 | 中国 | GB/T 3190-2020 | 1050A |  | 要求抗蚀性与成形性均高的场合，化工设备 | 轧制、挤压、拉拔
19 | 中国 | GB/T 3190-2020 | 1060 |  | 要求抗蚀性与成形性均高的场合，但对强度要求不高，化工设备 | 轧制、挤压、拉拔
20 | 中国 | GB/T 3190-2020 | 1065 |  | 工业纯铝，要求较高纯度的零件 | 轧制、挤压、拉拔
21 | 中国 | GB/T 3190-2020 | 1070 |  | 工业纯铝，装饰件、反光器具、化工设备 | 轧制、挤压、拉拔
22 | 中国 | GB/T 3190-2020 | 1070A |  | 高纯铝，电子工业用基板、箔材 | 轧制、拉拔
23 | 中国 | GB/T 3190-2020 | 1080 |  | 工业纯铝，要求较高纯度的装饰件、化工设备 | 轧制、挤压、拉拔
24 | 中国 | GB/T 3190-2020 | 1085 |  | 工业纯铝，要求更高纯度的零件 | 轧制、挤压、拉拔
25 | 中国 | GB/T 3190-2020 | 1090 |  | 工业纯铝，高纯度零件、电容器箔 | 轧制、挤压、拉拔
26 | 中国 | GB/T 3190-2020 | 1100 |  | 化工产品、食品工业装置与贮存容器，薄板加工件，热交换器，印刷板，铭牌，反光器具 | 轧制、挤压、拉拔、锻造
27 | 中国 | GB/T 3190-2020 | 1110 |  | 工业纯铝，要求高成形性的零件 | 轧制、挤压、拉拔
28 | 中国 | GB/T 3190-2020 | 1120 |  | 工业纯铝，一般结构件、装饰件 | 轧制、挤压、拉拔
29 | 中国 | GB/T 3190-2020 | 1145 |  | 包装及绝热铝箔，热交换器 | 轧制、拉拔
30 | 中国 | GB/T 3190-2020 | 1185 |  | 高纯铝，电子工业用箔材 | 轧制、拉拔
31 | 中国 | GB/T 3190-2020 | 1188 |  | 高纯铝，电子工业用箔材 | 轧制、拉拔
32 | 中国 | GB/T 3190-2020 | 1200 |  | 工业纯铝，一般结构件、装饰件 | 轧制、挤压、拉拔
33 | 中国 | GB/T 3190-2020 | 1200A |  | 高纯铝，电子工业用基板 | 轧制、拉拔
34 | 中国 | GB/T 3190-2020 | 1230 |  | 工业纯铝，一般结构件 | 轧制、挤压、拉拔
35 | 中国 | GB/T 3190-2020 | 1235 |  | 包装及绝热铝箔，热交换器 | 轧制、拉拔
36 | 中国 | GB/T 3190-2020 | 1260 |  | 工业纯铝，高纯度零件 | 轧制、挤压、拉拔
37 | 中国 | GB/T 3190-2020 | 1275 |  | 工业纯铝，高纯度零件 | 轧制、挤压、拉拔
38 | 中国 | GB/T 3190-2020 | 1285 |  | 工业纯铝，高纯度零件 | 轧制、挤压、拉拔
39 | 中国 | GB/T 3190-2020 | 1345 |  | 工业纯铝，一般结构件 | 轧制、挤压、拉拔
40 | 中国 | GB/T 3190-2020 | 1350 |  | 电线、导电绞线、汇流排、变压器带材 | 轧制、拉拔
41 | 中国 | GB/T 3190-2020 | 1370 |  | 工业纯铝，高纯度零件、装饰件 | 轧制、挤压、拉拔
42 | 中国 | GB/T 3190-2020 | 1385 |  | 工业纯铝，高纯度零件 | 轧制、挤压、拉拔
43 | 中国 | GB/T 3190-2020 | 1435 |  | 工业纯铝，一般结构件 | 轧制、挤压、拉拔
44 | 中国 | GB/T 3190-2020 | 1450 |  | 工业纯铝，一般结构件 | 轧制、挤压、拉拔
45 | 中国 | GB/T 3190-2020 | 1B30 |  | 空调箔，热交换器用铝箔 | 轧制、拉拔 | 稀土铝合金，提高导电率
46 | 中国 | GB/T 3190-2020 | 1B85 |  | 高纯铝，电子工业用箔材 | 轧制、拉拔
47 | 中国 | GB/T 3190-2020 | 1B90 |  | 高纯铝，电子工业用箔材 | 轧制、拉拔
48 | 中国 | GB/T 3190-2020 | 1B93 |  | 超高纯铝，电子工业用高纯箔材 | 轧制、拉拔
49 | 中国 | GB/T 3190-2020 | 1B95 |  | 超高纯铝，电子工业用高纯箔材 | 轧制、拉拔
50 | 中国 | GB/T 3190-2020 | 1B97 |  | 超高纯铝，电子工业用高纯材料 | 轧制、拉拔
51 | 中国 | GB/T 3190-2020 | 1B99 |  | 超高纯铝，电子工业用高纯材料 | 轧制、拉拔
52 | 中国 | GB/T 3190-2020 | 1C99 |  | 超高纯铝，电子工业用高纯材料 | 轧制、拉拔
53 | 中国 | GB/T 3190-2020 | 1R35 |  | 导电母线，稀土铝合金，导电率可达60-64%IACS | 轧制、挤压 | 混合稀土铝合金
54 | 中国 | GB/T 3190-2020 | 1R50 |  | 导电材料，稀土铝合金 | 轧制、挤压
55 | 中国 | GB/T 3190-2020 | 1R60 |  | 导电材料，稀土铝合金 | 轧制、挤压
56 | 中国 | GB/T 3190-2020 | 2004 |  | 螺钉、自动切削零件 | 切削加工、锻造
57 | 中国 | GB/T 3190-2020 | 2007 |  | 自动切削零件，螺钉、螺栓 | 切削加工、锻造
58 | 中国 | GB/T 3190-2020 | 2008 |  | 自动切削零件，螺钉、螺栓 | 切削加工、锻造
59 | 中国 | GB/T 3190-2020 | 2010 |  | 要求有良好切削性能的机械加工零件 | 切削加工、锻造
60 | 中国 | GB/T 3190-2020 | 2011 |  | 螺钉及要求有良好切削性能的机械加工产品 | 切削加工、锻造
61 | 中国 | GB/T 3190-2020 | 2014 |  | 要求高强度与硬度的场合。飞机重型、锻件、厚板和挤压材料，车轮与结构元件，多级火箭燃料槽与航天器零件 | 锻造、轧制、挤压 | 旧牌号 L5
62 | 中国 | GB/T 3190-2020 | 2014A |  | 要求高强度与硬度的场合，飞机结构件 | 锻造、轧制、挤压
63 | 中国 | GB/T 3190-2020 | 2017 |  | 铆钉、通用机械零件、结构与运输工具结构件，螺旋桨与配件 | 锻造、轧制、挤压、拉拔 | 旧牌号 LY1
64 | 中国 | GB/T 3190-2020 | 2017A |  | 铆钉、机械零件、螺旋桨元件 | 锻造、轧制、挤压 | 旧牌号 LY2
65 | 中国 | GB/T 3190-2020 | 2018 |  | 飞机结构件、锻件、挤压件 | 锻造、轧制、挤压
66 | 中国 | GB/T 3190-2020 | 2024 |  | 飞机结构、铆钉、导弹构件、卡车轮毂、螺旋桨元件及其他结构件 | 锻造、轧制、挤压 | 旧牌号 LY8
67 | 中国 | GB/T 3190-2020 | 2024A |  | 航空航天器结构件 | 锻造、轧制、挤压
68 | 中国 | GB/T 3190-2020 | 2025 |  | 航空发动机零件、高强度结构件 | 锻造、轧制、挤压
69 | 中国 | GB/T 3190-2020 | 2026 |  | 航空结构件、高强度零件 | 锻造、轧制、挤压
70 | 中国 | GB/T 3190-2020 | 2036 |  | 汽车车身钣金件 | 轧制、冲压
71 | 中国 | GB/T 3190-2020 | 2040 |  | 航空航天器结构件 | 锻造、轧制、挤压
72 | 中国 | GB/T 3190-2020 | 2055 |  | 航空航天器结构件 | 锻造、轧制、挤压
73 | 中国 | GB/T 3190-2020 | 2060 |  | 航空航天器结构件 | 锻造、轧制、挤压
74 | 中国 | GB/T 3190-2020 | 2099 |  | 航空航天器结构件 | 锻造、轧制、挤压
75 | 中国 | GB/T 3190-2020 | 2117 |  | 铆钉、飞机结构件 | 锻造、轧制、挤压 | 旧牌号 LY4
76 | 中国 | GB/T 3190-2020 | 2124 |  | 航空航天器结构件 | 锻造、轧制、挤压 | 旧牌号 LY12
77 | 中国 | GB/T 3190-2020 | 2195 |  | 航天器燃料箱结构件 | 锻造、轧制
78 | 中国 | GB/T 3190-2020 | 2196 |  | 航天器燃料箱结构件 | 锻造、轧制
79 | 中国 | GB/T 3190-2020 | 2214 |  | 飞机结构件、锻件 | 锻造、轧制、挤压
80 | 中国 | GB/T 3190-2020 | 2218 |  | 飞机发动机和柴油发动机活塞，飞机发动机汽缸头，喷气发动机叶轮和压缩机环 | 锻造、切削加工
81 | 中国 | GB/T 3190-2020 | 2219 |  | 航天火箭焊接氧化剂槽，超音速飞机蒙皮与结构零件，工作温度-270~300℃ | 锻造、轧制、焊接 | 旧牌号 LY11
82 | 中国 | GB/T 3190-2020 | 2297 |  | 航空航天器结构件 | 锻造、轧制、挤压
83 | 中国 | GB/T 3190-2020 | 2324 |  | 航空航天器结构件 | 锻造、轧制、挤压
84 | 中国 | GB/T 3190-2020 | 2519 |  | 航空航天器结构件 | 锻造、轧制、挤压
85 | 中国 | GB/T 3190-2020 | 2524 |  | 航空航天器结构件 | 锻造、轧制、挤压
86 | 中国 | GB/T 3190-2020 | 2618 |  | 模锻件与自由锻件。活塞和航空发动机零件 | 锻造、轧制 | 旧牌号 LY10
87 | 中国 | GB/T 3190-2020 | 2618A |  | 模锻件与自由锻件，活塞和航空发动机零件 | 锻造、轧制
88 | 中国 | GB/T 3190-2020 | 2624 |  | 航空航天器结构件 | 锻造、轧制、挤压
89 | 中国 | GB/T 3190-2020 | 2011 | 2A01 | 工作温度≤100℃的结构铆钉 | 锻造、轧制、拉拔 | 旧牌号 LY1
90 | 中国 | GB/T 3190-2020 | 2014 | 2A02 | 工作温度200~300℃的涡轮喷气发动机轴向压气机叶片 | 锻造、轧制、挤压 | 旧牌号 LY2
91 | 中国 | GB/T 3190-2020 | 2014A | 2A04 | 高强度结构件、锻件 | 锻造、轧制、挤压 | 旧牌号 LY4
92 | 中国 | GB/T 3190-2020 | 2024 | 2A06 | 工作温度150~250℃的飞机结构及航空器结构铆钉 | 锻造、轧制、挤压 | 旧牌号 LY6
93 | 中国 | GB/T 3190-2020 | 2017 | 2A10 | 强度比2A01高的航空器结构铆钉（工作温度≤100℃） | 锻造、轧制、挤压 | 旧牌号 LY10
94 | 中国 | GB/T 3190-2020 | 2017A | 2A11 | 飞机中等强度的结构件、螺旋桨叶片、交通运输工具与建筑结构件 | 锻造、轧制、挤压 | 旧牌号 LY11
95 | 中国 | GB/T 3190-2020 | 2024 | 2A12 | 航空器蒙皮、隔框、翼肋、翼梁、铆钉等，建筑与交通运输工具结构件 | 锻造、轧制、挤压 | 旧牌号 LY12
96 | 中国 | GB/T 3190-2020 | 2024A | 2A13 | 航空器结构件、高强度零件 | 锻造、轧制、挤压 | 旧牌号 LY13
97 | 中国 | GB/T 3190-2020 | 2018 | 2A14 | 形状复杂的自由锻件与模锻件 | 锻造、轧制、挤压 | 旧牌号 LD10
98 | 中国 | GB/T 3190-2020 | 2214 | 2A16 | 工作温度250~300℃的航天航空器零件，室温及高温下工作的焊接容器与气密座舱 | 锻造、轧制、挤压 | 旧牌号 LY16
99 | 中国 | GB/T 3190-2020 | 2017A | 2A17 | 工作温度225~250℃的航空器零件 | 锻造、轧制、挤压 | 旧牌号 LY17
100 | 中国 | GB/T 3190-2020 | 2024A | 2A20 | 高强度结构件、锻件 | 锻造、轧制、挤压 | 曾用 LY20
101 | 中国 | GB/T 3190-2020 | 2214 | 2A21 | 航空航天器结构件 | 锻造、轧制、挤压 | 曾用 214
102 | 中国 | GB/T 3190-2020 | 2024A | 2A23 | 航空航天器结构件 | 锻造、轧制、挤压
103 | 中国 | GB/T 3190-2020 | 2024A | 2A24 | 航空航天器结构件 | 锻造、轧制、挤压
104 | 中国 | GB/T 3190-2020 | 2024 | 2A25 | 航空航天器结构件 | 锻造、轧制、挤压 | 曾用 225
105 | 中国 | GB/T 3190-2020 | 2024A | 2A39 | 航空航天器结构件 | 锻造、轧制、挤压
106 | 中国 | GB/T 3190-2020 | 2024A | 2A40 | 航空航天器结构件 | 锻造、轧制、挤压
107 | 中国 | GB/T 3190-2020 | 2024A | 2A42 | 航空航天器结构件 | 锻造、轧制、挤压
108 | 中国 | GB/T 3190-2020 | 2014 | 2A49 | 形状复杂的中等强度零件 | 锻造、轧制、挤压 | 曾用 149，旧牌号 LD5
109 | 中国 | GB/T 3190-2020 | 2024 | 2A50 | 形状复杂的中等强度零件 | 锻造、轧制、挤压
110 | 中国 | GB/T 3190-2020 | 2618 | 2A70 | 飞机蒙皮，航空器发动机活塞、导风轮、轮盘等 | 锻造、轧制、挤压 | 旧牌号 LD7
111 | 中国 | GB/T 3190-2020 | 2618A | 2A71 | 航空发动机压气机轮、导风轮、风扇、叶轮等 | 锻造、轧制、挤压
112 | 中国 | GB/T 3190-2020 | 2618A | 2A72 | 航空发动机压气机叶片、叶轮等 | 锻造、轧制、挤压
113 | 中国 | GB/T 3190-2020 | 2618A | 2A75 | 航空发动机零件、高强度结构件 | 锻造、轧制、挤压
114 | 中国 | GB/T 3190-2020 | 2618A | 2A76 | 航空发动机零件、高强度结构件 | 锻造、轧制、挤压
115 | 中国 | GB/T 3190-2020 | 2618 | 2A80 | 航空发动机压气机叶片、叶轮、活塞、涨圈及其他工作温度高的零件 | 锻造、轧制、挤压 | 旧牌号 LD8
116 | 中国 | GB/T 3190-2020 | 2618A | 2A82 | 航空发动机零件、高温结构件 | 锻造、轧制、挤压
117 | 中国 | GB/T 3190-2020 | 2618A | 2A85 | 航空发动机零件、高温结构件 | 锻造、轧制、挤压
118 | 中国 | GB/T 3190-2020 | 2219 | 2A90 | 航空发动机活塞 | 锻造、轧制、挤压 | 旧牌号 LD9
119 | 中国 | GB/T 3190-2020 | 2219 | 2A93 | 航空航天器结构件 | 锻造、轧制、挤压
120 | 中国 | GB/T 3190-2020 | 2219 | 2A94 | 航空航天器结构件 | 锻造、轧制、挤压
121 | 中国 | GB/T 3190-2020 | 2219 | 2A95 | 航空航天器结构件 | 锻造、轧制、挤压
122 | 中国 | GB/T 3190-2020 | 2219 | 2A96 | 航空航天器结构件 | 锻造、轧制、挤压
123 | 中国 | GB/T 3190-2020 | 2024 | 2B06 | 高强度结构件 | 锻造、轧制、挤压
124 | 中国 | GB/T 3190-2020 | 2011 | 2B11 | 要求良好切削性能的零件 | 切削加工、锻造 | 旧牌号 LY8
125 | 中国 | GB/T 3190-2020 | 2024 | 2B12 | 航空器结构件 | 锻造、轧制、挤压 | 旧牌号 LY9
126 | 中国 | GB/T 3190-2020 | 2214 | 2B16 | 航空航天器结构件 | 锻造、轧制、挤压 | 曾用 LY16-1
127 | 中国 | GB/T 3190-2020 | 2024 | 2B25 | 航空航天器结构件 | 锻造、轧制、挤压
128 | 中国 | GB/T 3190-2020 | 2024 | 2B50 | 形状复杂的中等强度零件 | 锻造、轧制、挤压 | 旧牌号 LD6
129 | 中国 | GB/T 3190-2020 | 2618 | 2B70 | 航空发动机零件 | 锻造、轧制、挤压 | 曾用 LD7-1
130 | 中国 | GB/T 3190-2020 | 2024 | 2D12 | 航空器结构件 | 锻造、轧制、挤压
131 | 中国 | GB/T 3190-2020 | 2618 | 2D70 | 航空发动机零件 | 锻造、轧制、挤压
132 | 中国 | GB/T 3190-2020 | 2024 | 2E12 | 航空器结构件 | 锻造、轧制、挤压
133 | 中国 | GB/T 3190-2020 | 3002 |  | 要求高耐蚀性的零件，管道、容器 | 轧制、挤压、拉拔
134 | 中国 | GB/T 3190-2020 | 3003 | 3A21 | 飞机油箱、油路导管、铆钉线材等；建筑材料与食品等工业装备 | 轧制、挤压、拉拔、锻造 | 旧牌号 LF21
135 | 中国 | GB/T 3190-2020 | 3004 |  | 全铝易拉罐罐身，要求比3003合金更高强度的零部件 | 轧制、挤压、拉拔
136 | 中国 | GB/T 3190-2020 | 3004A |  | 易拉罐罐身、薄板加工件 | 轧制、拉拔
137 | 中国 | GB/T 3190-2020 | 3005 |  | 房间隔断、挡板、活动房板、檐槽和落水管，薄板成形加工件，瓶盖、瓶塞等 | 轧制、挤压、拉拔
138 | 中国 | GB/T 3190-2020 | 3006 |  | 要求高耐蚀性的零件 | 轧制、挤压、拉拔
139 | 中国 | GB/T 3190-2020 | 3007 |  | 要求高耐蚀性的零件 | 轧制、挤压、拉拔
140 | 中国 | GB/T 3190-2020 | 3026 |  | 要求高耐蚀性的零件 | 轧制、挤压、拉拔
141 | 中国 | GB/T 3190-2020 | 3102 |  | 热交换器、冷凝器、管子 | 轧制、挤压、拉拔
142 | 中国 | GB/T 3190-2020 | 3103 |  | 热交换器、冷凝器、管子，一般结构件 | 轧制、挤压、拉拔
143 | 中国 | GB/T 3190-2020 | 3103A |  | 热交换器、冷凝器、管子 | 轧制、挤压、拉拔
144 | 中国 | GB/T 3190-2020 | 3105 |  | 房间隔断、挡板、活动房板、檐槽和落水管，薄板成形加工件，瓶盖、瓶塞等 | 轧制、挤压、拉拔
145 | 中国 | GB/T 3190-2020 | 3107 |  | 热交换器、冷凝器、管子 | 轧制、挤压、拉拔
146 | 中国 | GB/T 3190-2020 | 3203 |  | 热交换器、冷凝器 | 轧制、挤压、拉拔
147 | 中国 | GB/T 3190-2020 | 3207 |  | 热交换器、冷凝器 | 轧制、挤压、拉拔
148 | 中国 | GB/T 3190-2020 | 4004 |  | 要求中等强度的零件，汽车零件 | 轧制、挤压、拉拔
149 | 中国 | GB/T 3190-2020 | 4009 |  | 焊接结构件 | 焊接、轧制、挤压
150 | 中国 | GB/T 3190-2020 | 4010 |  | 焊接结构件 | 焊接、轧制、挤压
151 | 中国 | GB/T 3190-2020 | 4013 |  | 焊接结构件，热交换器 | 焊接、轧制、挤压
152 | 中国 | GB/T 3190-2020 | 4015 |  | 焊接结构件 | 焊接、轧制、挤压
153 | 中国 | GB/T 3190-2020 | 4017 |  | 焊接结构件 | 焊接、轧制、挤压
154 | 中国 | GB/T 3190-2020 | 4018 |  | 焊接结构件 | 焊接、轧制、挤压
155 | 中国 | GB/T 3190-2020 | 4032 |  | 要求高耐热性和耐磨性的零件，汽车发动机活塞、缸盖 | 锻造、轧制、挤压
156 | 中国 | GB/T 3190-2020 | 4043 |  | 焊丝、钎焊材料，要求良好流动性的铸件 | 拉拔、铸造
157 | 中国 | GB/T 3190-2020 | 4043A |  | 焊丝、钎焊材料 | 拉拔、铸造
158 | 中国 | GB/T 3190-2020 | 4047 |  | 钎焊材料，要求低熔点的焊接材料 | 拉拔、铸造
159 | 中国 | GB/T 3190-2020 | 4047A |  | 钎焊材料，低熔点焊接材料 | 拉拔、铸造
160 | 中国 | GB/T 3190-2020 | 4343 |  | 钎焊材料 | 拉拔、铸造
161 | 中国 | GB/T 3190-2020 | 4043 | 4A01 | 焊丝、钎焊材料 | 拉拔、铸造 | 旧牌号 LT1
162 | 中国 | GB/T 3190-2020 | 4043A | 4A03 | 焊丝、钎焊材料 | 拉拔、铸造
163 | 中国 | GB/T 3190-2020 | 4032 | 4A11 | 要求高耐热性和耐磨性的零件，汽车发动机活塞 | 锻造、轧制、挤压 | 旧牌号 LD11
164 | 中国 | GB/T 3190-2020 | 4043 | 4A13 | 焊丝、钎焊材料 | 拉拔、铸造 | 旧牌号 LT13
165 | 中国 | GB/T 3190-2020 | 4047 | 4A17 | 钎焊材料 | 拉拔、铸造 | 旧牌号 LT17
166 | 中国 | GB/T 3190-2020 | 5005 |  | 导体、炊具、仪表板、壳与建筑装饰件，建材内外装材、车辆内装材 | 轧制、挤压、拉拔
167 | 中国 | GB/T 3190-2020 | 5019 |  | 焊接结构件、冷加工零件 | 焊接、轧制、挤压、拉拔
168 | 中国 | GB/T 3190-2020 | 5050 |  | 薄板可作为致冷机与冰箱的内衬板，汽车气管、油管与农业灌溉管 | 轧制、挤压、拉拔
169 | 中国 | GB/T 3190-2020 | 5052 |  | 飞机油箱、油管，交通车辆、船舶的钣金件，仪表、街灯支架与铆钉、五金制品 | 轧制、挤压、拉拔、锻造
170 | 中国 | GB/T 3190-2020 | 5056 |  | 镁合金与电缆护套铆钉、拉链、钉子等；包铝的线材广泛用于农业捕虫器罩 | 轧制、挤压、拉拔
171 | 中国 | GB/T 3190-2020 | 5082 |  | 舰艇、汽车和飞机板焊接件，压力容器，低温设备 | 焊接、轧制、挤压、锻造
172 | 中国 | GB/T 3190-2020 | 5083 |  | 舰艇、汽车和飞机板焊接件；需严格防火的压力容器、致冷装置、电视塔、钻探设备 | 焊接、轧制、挤压、锻造 | 旧牌号 LF4
173 | 中国 | GB/T 3190-2020 | 5086 |  | 舰艇、汽车、飞机、低温设备、电视塔、钻井装置、运输设备、导弹零部件与甲板 | 焊接、轧制、挤压、锻造
174 | 中国 | GB/T 3190-2020 | 5154 |  | 焊接结构、贮槽、压力容器、船舶结构与海上设施、运输槽罐 | 焊接、轧制、挤压
175 | 中国 | GB/T 3190-2020 | 5154A |  | 焊接结构、贮槽、压力容器 | 焊接、轧制、挤压
176 | 中国 | GB/T 3190-2020 | 5182 |  | 薄板用于加工易拉罐盖，汽车车身板、操纵盘、加强件、托架等零部件 | 轧制、冲压
177 | 中国 | GB/T 3190-2020 | 5183 |  | 薄板用于加工易拉罐盖，汽车车身板 | 轧制、冲压
178 | 中国 | GB/T 3190-2020 | 5251 |  | 装饰件，要求高抗蚀性的零件 | 轧制、挤压、拉拔
179 | 中国 | GB/T 3190-2020 | 5252 |  | 制造有较高强度的装饰件，如汽车等的装饰性零部件 | 轧制、挤压、拉拔
180 | 中国 | GB/T 3190-2020 | 5254 |  | 过氧化氢及其他化工产品容器 | 轧制、挤压、拉拔
181 | 中国 | GB/T 3190-2020 | 5356 |  | 焊接镁含量大于3%的铝-镁合金焊条及焊丝 | 拉拔、铸造
182 | 中国 | GB/T 3190-2020 | 5454 |  | 焊接结构，压力容器，海洋设施管道 | 焊接、轧制、挤压、锻造
183 | 中国 | GB/T 3190-2020 | 5456 |  | 装甲板、高强度焊接结构、贮槽、压力容器、船舶材料 | 焊接、轧制、挤压、锻造
184 | 中国 | GB/T 3190-2020 | 5457 |  | 经抛光与阳极氧化处理的汽车及其他装备的装饰件 | 轧制、挤压、拉拔
185 | 中国 | GB/T 3190-2020 | 5652 |  | 过氧化氢及其他化工产品贮存容器 | 轧制、挤压、拉拔
186 | 中国 | GB/T 3190-2020 | 5657 |  | 经抛光与阳极氧化处理的汽车及其他装备的装饰件 | 轧制、挤压、拉拔
187 | 中国 | GB/T 3190-2020 | 5754 |  | 焊接结构、贮槽、压力容器、船舶结构与海上设施、运输槽罐 | 焊接、轧制、挤压、锻造
188 | 中国 | GB/T 3190-2020 | 5086 | 5A01 | 焊接结构件、冷加工零件 | 焊接、轧制、挤压、拉拔 | 曾用 2101、LF15
189 | 中国 | GB/T 3190-2020 | 5052 | 5A02 | 飞机油箱与导管，焊丝，铆钉，船舶结构件 | 轧制、挤压、拉拔、锻造 | 旧牌号 LF2
190 | 中国 | GB/T 3190-2020 | 5082 | 5A03 | 中等强度焊接结构，冷冲压零件，焊接容器，焊丝 | 焊接、轧制、挤压、拉拔 | 旧牌号 LF3
191 | 中国 | GB/T 3190-2020 | 5083 | 5A05 | 焊接结构件，飞机蒙皮骨架 | 焊接、轧制、挤压、锻造 | 旧牌号 LF5
192 | 中国 | GB/T 3190-2020 | 5083 | 5A06 | 焊接结构，冷模锻零件，焊拉容器受力零件，飞机蒙皮骨部件 | 焊接、轧制、挤压、锻造 | 旧牌号 LF6
193 | 中国 | GB/T 3190-2020 | 5454 | 5A12 | 焊接结构件，防弹甲板 | 焊接、轧制、挤压、锻造 | 旧牌号 LF12
194 | 中国 | GB/T 3190-2020 | 5456 | 5A13 | 焊接结构件，高强度结构 | 焊接、轧制、挤压、锻造 | 旧牌号 LF13
195 | 中国 | GB/T 3190-2020 | 5182 | 5A30 | 汽车车身板、薄板零件 | 轧制、冲压 | 曾用 2103、LF16
196 | 中国 | GB/T 3190-2020 | 5754 | 5A33 | 焊接结构件，中等强度结构 | 焊接、轧制、挤压、锻造 | 旧牌号 LF33
197 | 中国 | GB/T 3190-2020 | 5083 | 5A41 | 焊接结构件，中等强度结构 | 焊接、轧制、挤压、锻造 | 旧牌号 LT41
198 | 中国 | GB/T 3190-2020 | 5456 | 5A43 | 焊接结构件，高强度结构 | 焊接、轧制、挤压、锻造 | 旧牌号 LF43
199 | 中国 | GB/T 3190-2020 | 5083 | 5A66 | 焊接结构件，中等强度结构 | 焊接、轧制、挤压、锻造 | 旧牌号 LT66
200 | 中国 | GB/T 3190-2020 | 6002 |  | 要求高耐蚀性的结构件 | 轧制、挤压、锻造
201 | 中国 | GB/T 3190-2020 | 6003 |  | 一般结构件，要求中等强度 | 轧制、挤压、锻造
202 | 中国 | GB/T 3190-2020 | 6004 |  | 一般结构件，要求中等强度 | 轧制、挤压、锻造
203 | 中国 | GB/T 3190-2020 | 6005 |  | 挤压型材与管材，用于要求强度大于6063合金的结构件，如梯子、电视天线等 | 挤压、轧制
204 | 中国 | GB/T 3190-2020 | 6005A |  | 挤压型材与管材，结构件 | 挤压、轧制
205 | 中国 | GB/T 3190-2020 | 6006 |  | 一般结构件，挤压型材 | 挤压、轧制
206 | 中国 | GB/T 3190-2020 | 6007 |  | 一般结构件，挤压型材 | 挤压、轧制
207 | 中国 | GB/T 3190-2020 | 6008 |  | 一般结构件，挤压型材 | 挤压、轧制
208 | 中国 | GB/T 3190-2020 | 6009 |  | 汽车车身板 | 轧制、冲压
209 | 中国 | GB/T 3190-2020 | 6010 |  | 薄板：汽车车身 | 轧制、冲压
210 | 中国 | GB/T 3190-2020 | 6011 |  | 汽车结构件，要求高强度 | 轧制、挤压、锻造
211 | 中国 | GB/T 3190-2020 | 6012 |  | 汽车结构件，要求高强度 | 轧制、挤压、锻造
212 | 中国 | GB/T 3190-2020 | 6013 |  | 汽车结构件 | 轧制、挤压、锻造
213 | 中国 | GB/T 3190-2020 | 6014 |  | 一般结构件 | 轧制、挤压、锻造
214 | 中国 | GB/T 3190-2020 | 6015 |  | 汽车结构件，要求高强度 | 轧制、挤压、锻造
215 | 中国 | GB/T 3190-2020 | 6016 |  | 汽车结构件，要求高强度 | 轧制、挤压、锻造
216 | 中国 | GB/T 3190-2020 | 6017 |  | 汽车结构件 | 轧制、挤压、锻造
217 | 中国 | GB/T 3190-2020 | 6053 |  | 一般结构件 | 轧制、挤压、锻造
218 | 中国 | GB/T 3190-2020 | 6060 |  | 建筑型材，工业型材，要求良好表面质量 | 挤压、轧制
219 | 中国 | GB/T 3190-2020 | 6061 |  | 要求有一定强度、可焊性与抗蚀性高的各种工业结构件，如卡车、塔式建筑、船舶、电车、家具、机械零件 | 轧制、挤压、锻造、焊接
220 | 中国 | GB/T 3190-2020 | 6063 |  | 建筑型材，灌溉管材以及供车辆、台架、家具、栏栅等用的挤压材料 | 挤压、轧制
221 | 中国 | GB/T 3190-2020 | 6063A |  | 建筑型材，工业型材，要求良好表面质量 | 挤压、轧制
222 | 中国 | GB/T 3190-2020 | 6066 |  | 锻件及焊接结构挤压材料 | 锻造、挤压、轧制
223 | 中国 | GB/T 3190-2020 | 6070 |  | 重载焊接结构与汽车工业用的挤压材料与管材 | 挤压、轧制、焊接
224 | 中国 | GB/T 3190-2020 | 6081 |  | 一般结构件，挤压型材 | 挤压、轧制
225 | 中国 | GB/T 3190-2020 | 6082 |  | 要求高强度、高耐蚀性的结构件，汽车零件 | 挤压、轧制、锻造 | 旧牌号 LF4
226 | 中国 | GB/T 3190-2020 | 6083 |  | 一般结构件，挤压型材 | 挤压、轧制
227 | 中国 | GB/T 3190-2020 | 6101 |  | 公共汽车用高强度棒材、电导体与散热器材等 | 挤压、轧制、拉拔
228 | 中国 | GB/T 3190-2020 | 6103 |  | 一般结构件，挤压型材 | 挤压、轧制
229 | 中国 | GB/T 3190-2020 | 6105 |  | 一般结构件，挤压型材 | 挤压、轧制
230 | 中国 | GB/T 3190-2020 | 6106 |  | 一般结构件，挤压型材 | 挤压、轧制
231 | 中国 | GB/T 3190-2020 | 6110 |  | 汽车结构件，要求高强度 | 轧制、挤压、锻造
232 | 中国 | GB/T 3190-2020 | 6111 |  | 汽车结构件，要求高强度 | 轧制、挤压、锻造
233 | 中国 | GB/T 3190-2020 | 6151 |  | 模锻曲轴零件、机器零件与生产轧制环 | 锻造、轧制、挤压
234 | 中国 | GB/T 3190-2020 | 6162 |  | 一般结构件 | 轧制、挤压、锻造
235 | 中国 | GB/T 3190-2020 | 6181 |  | 汽车结构件，要求高强度 | 轧制、挤压、锻造
236 | 中国 | GB/T 3190-2020 | 6201 |  | 高强度导电棒材与线材 | 挤压、拉拔
237 | 中国 | GB/T 3190-2020 | 6205 |  | 厚板、踏板与耐高冲击的挤压件 | 挤压、轧制、锻造
238 | 中国 | GB/T 3190-2020 | 6206 |  | 一般结构件 | 挤压、轧制、锻造
239 | 中国 | GB/T 3190-2020 | 6262 |  | 要求抗蚀性优于2011和2017合金的有螺纹的高应力零件 | 切削加工、锻造
240 | 中国 | GB/T 3190-2020 | 6351 |  | 车辆的挤压结构件，水、石油等输送管道 | 挤压、轧制
241 | 中国 | GB/T 3190-2020 | 6463 |  | 建筑与各种器具型材，以及经阳极氧化处理后有明亮表面的汽车装饰件 | 挤压、轧制
242 | 中国 | GB/T 3190-2020 | 6061 | 6A02 | 飞机发动机零件及形状复杂锻件与模锻件 | 锻造、轧制、挤压 | 旧牌号 LD2
243 | 中国 | GB/T 3190-2020 | 6063 | 6A03 | 一般结构件，挤压型材 | 挤压、轧制
244 | 中国 | GB/T 3190-2020 | 6060 | 6A05 | 一般结构件，挤压型材 | 挤压、轧制
245 | 中国 | GB/T 3190-2020 | 6082 | 6A08 | 要求高强度、高耐蚀性的结构件 | 挤压、轧制、锻造
246 | 中国 | GB/T 3190-2020 | 6082 | 6A10 | 要求高强度、高耐蚀性的结构件 | 挤压、轧制、锻造
247 | 中国 | GB/T 3190-2020 | 6082 | 6A14 | 要求高强度、高耐蚀性的结构件 | 挤压、轧制、锻造
248 | 中国 | GB/T 3190-2020 | 6061 | 6B02 | 一般结构件，挤压型材 | 挤压、轧制、锻造
249 | 中国 | GB/T 3190-2020 | 7003 |  | 一般结构件，要求中等强度 | 轧制、挤压、锻造 | 旧牌号 LD30
250 | 中国 | GB/T 3190-2020 | 7005 |  | 挤压材料，用于制造既要有高的强度又要有高的断裂韧性的焊接结构 | 挤压、轧制、锻造 | 旧牌号 LD31
251 | 中国 | GB/T 3190-2020 | 7020 |  | 航空航天器结构件，要求高强度 | 锻造、轧制、挤压
252 | 中国 | GB/T 3190-2020 | 7022 |  | 航空航天器结构件，要求高强度 | 锻造、轧制、挤压 | 旧牌号 LD2-2
253 | 中国 | GB/T 3190-2020 | 7034 |  | 航空航天器结构件 | 锻造、轧制、挤压
254 | 中国 | GB/T 3190-2020 | 7049 |  | 锻造静态强度零件，飞机与导弹零件——起落架液压缸和挤压件 | 锻造、轧制、挤压
255 | 中国 | GB/T 3190-2020 | 7050 |  | 飞机结构件用中厚板、挤压件、自由锻件与模锻件 | 锻造、轧制、挤压
256 | 中国 | GB/T 3190-2020 | 7055 |  | 飞机结构件用中厚板、挤压件 | 锻造、轧制、挤压
257 | 中国 | GB/T 3190-2020 | 7072 |  | 空调器铝箔与特薄带材；2219、3003、3004、5050、5052、5154、6061、7075、7475、7178合金板材与管材的包覆层 | 轧制、拉拔
258 | 中国 | GB/T 3190-2020 | 7075 |  | 飞机结构及要求强度高、抗腐蚀性能强的高应力结构件、模具制造 | 锻造、轧制、挤压
259 | 中国 | GB/T 3190-2020 | 7078 |  | 航空航天器结构件 | 锻造、轧制、挤压
260 | 中国 | GB/T 3190-2020 | 7085 |  | 航空航天器结构件 | 锻造、轧制、挤压
261 | 中国 | GB/T 3190-2020 | 7175 |  | 锻造航空器用高强度结构性零件 | 锻造、轧制、挤压
262 | 中国 | GB/T 3190-2020 | 7178 |  | 供制造航空航天器要求抗压屈服强度高的零部件 | 锻造、轧制、挤压
263 | 中国 | GB/T 3190-2020 | 7185 |  | 航空航天器结构件 | 锻造、轧制、挤压
264 | 中国 | GB/T 3190-2020 | 7475 |  | 机身用高强度板材与管材 | 锻造、轧制、挤压
265 | 中国 | GB/T 3190-2020 | 7075 | 7A01 | 飞机结构件、高强度配件、卫星部件、高速列车关键部件、模具制造 | 锻造、轧制、挤压、焊接 | 旧牌号 LB1
266 | 中国 | GB/T 3190-2020 | 7075 | 7A03 | 飞机起落架、火箭燃料贮箱、高速列车关键部件 | 锻造、轧制、挤压
267 | 中国 | GB/T 3190-2020 | 7075 | 7A04 | 飞机结构件、高强度配件 | 锻造、轧制、挤压 | 旧牌号 LC4
268 | 中国 | GB/T 3190-2020 | 7050 | 7A05 | 飞机结构件用中厚板、挤压件、自由锻件与模锻件 | 锻造、轧制、挤压
269 | 中国 | GB/T 3190-2020 | 7075 | 7A09 | 飞机结构件、高强度配件 | 锻造、轧制、挤压 | 曾用 651
270 | 中国 | GB/T 3190-2020 | 7050 | 7A10 | 飞机结构件，要求高强度和断裂韧性 | 锻造、轧制、挤压 | 旧牌号 LC10
271 | 中国 | GB/T 3190-2020 | 7075 | 7A15 | 航空航天器结构件 | 锻造、轧制、挤压 | 曾用 LC15、157
272 | 中国 | GB/T 3190-2020 | 7075 | 7A19 | 航空航天器结构件 | 锻造、轧制、挤压 | 曾用 919、LC19
273 | 中国 | GB/T 3190-2020 | 7050 | 7A31 | 航空航天器结构件 | 锻造、轧制、挤压 | 曾用 183-1
274 | 中国 | GB/T 3190-2020 | 7050 | 7A33 | 航空航天器结构件 | 锻造、轧制、挤压 | 曾用 LB733
275 | 中国 | GB/T 3190-2020 | 7075 | 7A52 | 航空航天器结构件 | 锻造、轧制、挤压 | 曾用 LC52、5210
276 | 中国 | GB/T 3190-2020 | 8011 | 8A06 | 包装用铝箔，要求高耐蚀性的薄板、带材 | 轧制、拉拔 | 旧牌号 L6
277 | 中国 | GB/T 3190-2020 | 8011 |  | 包装用铝箔，热交换器箔材 | 轧制、拉拔 | 曾用 LT98
278 | 中国 | GB/T 3190-2020 | 8090 |  | 航空航天器结构件，要求高强度 | 锻造、轧制、挤压
279 | 中国 | GB/T 3190-2020 | 9001 |  | 备用合金
280 | 中国 | GB/T 3190-2020 | 9003 |  | 备用合金
281 | 中国 | GB/T 3190-2020 | 9004 |  | 备用合金
282 | 中国 | GB/T 3190-2020 | 9005 |  | 备用合金
283 | 中国 | GB/T 3190-2020 | 9006 |  | 备用合金
284 | 中国 | GB/T 3190-2020 | 9007 |  | 备用合金
285 | 中国 | GB/T 3190-2020 | 9008 |  | 备用合金
286 | 中国 | GB/T 3190-2020 | 9009 |  | 备用合金
287 | 中国 | GB/T 3190-2020 | 9010 |  | 备用合金
288 | 中国 | GB/T 3190-2020 | 9011 |  | 备用合金
289 | 中国 | GB/T 3190-2020 | 9013 |  | 备用合金
290 | 中国 | GB/T 3190-2020 | 9014 |  | 备用合金
291 | 中国 | GB/T 3190-2020 | 9015 |  | 备用合金
292 | 中国 | GB/T 3190-2020 | 9016 |  | 备用合金
293 | 中国 | GB/T 3190-2020 | 9017 |  | 备用合金
294 | 中国 | GB/T 3190-2020 | 9018 |  | 备用合金
295 | 中国 | GB/T 3190-2020 | 9019 |  | 备用合金
296 | 中国 | GB/T 3190-2020 | 9020 |  | 备用合金