## 牌号汇总
序号 | 中国 | 中国规范号 | 钢级grade | UNS号 | 行业通称或者简称 | 通途 | 成型工艺 | 备注
1 | 中国 | GB/T 46058-2025 | 06Cr19Ni10 (S30408) | S30400 | 304 | 船舶及海洋工程结构件、储罐、管道、甲板室 | 热轧、冷轧 | 最常用奥氏体不锈钢，耐大气和海水腐蚀
2 | 中国 | GB/T 46058-2025 | 022Cr19Ni10 (S30403) | S30403 | 304L | 焊接海洋结构件、耐腐蚀设备、管道 | 热轧、冷轧 | 超低碳，焊接后不需固溶处理，耐晶间腐蚀
3 | 中国 | GB/T 46058-2025 | 06Cr19Ni11 (S30409) | S30409 | 304H | 高温用船舶结构件、热交换器 | 热轧、冷轧 | 含碳量较高，适用于高温环境
4 | 中国 | GB/T 46058-2025 | 06Cr17Ni12Mo2 (S31608) | S31600 | 316 | 海洋环境结构件、船舶设备、海水管道 | 热轧、冷轧 | 含钼，耐海水腐蚀性优于304
5 | 中国 | GB/T 46058-2025 | 022Cr17Ni12Mo2 (S31603) | S31603 | 316L | 焊接海洋结构件、海水环境设备、船舶管路 | 热轧、冷轧 | 超低碳含钼，焊接性好，耐海水腐蚀
6 | 中国 | GB/T 46058-2025 | 06Cr19Ni12Mo2N (S31668) | S31668 | 316LN | 高强度海洋结构件、海水淡化设备 | 热轧、冷轧 | 含氮，强度高于316L
7 | 中国 | GB/T 46058-2025 | 022Cr19Ni13Mo3 (S31703) | S31703 | 317L | 高耐腐蚀海洋设备、化工船舶 | 热轧、冷轧 | 含钼量更高，耐蚀性优于316L
8 | 中国 | GB/T 46058-2025 | 06Cr19Ni13Mo3 (S31708) | S31708 | 317 | 高耐腐蚀海洋设备、化工船舶 | 热轧、冷轧 | 含钼量更高，耐蚀性优于316
9 | 中国 | GB/T 46058-2025 | 06Cr25Ni20 (S31008) | S31008 | 310S | 高温海洋设备、锅炉部件、热交换器 | 热轧、冷轧 | 高铬镍，耐高温氧化
10 | 中国 | GB/T 46058-2025 | 022Cr20Ni28Mo3Cu3 (S31266) | S31266 | 904L | 高耐腐蚀海洋设备、海水淡化、化工船舶 | 热轧、冷轧 | 高合金，耐强腐蚀介质
11 | 中国 | GB/T 46058-2025 | 022Cr22Ni23Mo3N (S31803) | S31803 | 2205 | 高强度海洋结构件、海水管道、储罐 | 热轧、冷轧 | 双相结构，强度高于奥氏体不锈钢
12 | 中国 | GB/T 46058-2025 | 022Cr25Ni25Mo7Ni2N (S32550) | S32750 | 2507 | 苛刻海洋环境结构件、海水淡化、深海设备 | 热轧、冷轧 | 超级双相钢，PREN>40，耐海水腐蚀极佳
13 | 中国 | GB/T 46058-2025 | 022Cr26Ni21Mo2N (S32304) | S32304 | 2304 | 中等腐蚀海洋环境结构件、船舶设备 | 热轧、冷轧 | 双相钢，经济型替代304
14 | 中国 | GB/T 46058-2025 | 022Cr27Ni32Mo3Cu2 (S32654) | S32654 | 2209 | 苛刻海洋环境结构件、高腐蚀介质设备 | 热轧、冷轧 | 超级双相钢，高铬钼氮含量
15 | 中国 | GB/T 46058-2025 | 06Cr13 (S41008) | S41008 | 410S | mild腐蚀环境结构件、船舶装饰件 | 热轧、冷轧 | 铁素体不锈钢，耐大气腐蚀
16 | 中国 | GB/T 46058-2025 | 12Cr13 (S41010) | S41010 | 410 | mild腐蚀环境结构件、船舶紧固件 | 热轧、冷轧 | 铁素体不锈钢，可淬火硬化
17 | 中国 | GB/T 46058-2025 | 06Cr17 (S43000) | S43000 | 430 | mild腐蚀环境结构件、船舶装饰件 | 热轧、冷轧 | 铁素体不锈钢，耐大气腐蚀
18 | 中国 | GB/T 43109-2023 | 022Cr19Ni10 (S30403) | S30403 | 304L | 覆材-一般腐蚀环境船舶结构 | 轧制复合、爆炸复合 | 覆材-最常用奥氏体不锈钢覆层
19 | 中国 | GB/T 43109-2023 | 022Cr17Ni12Mo2 (S31603) | S31603 | 316L | 覆材-海水腐蚀环境船舶结构 | 轧制复合、爆炸复合 | 覆材-含钼，耐海水腐蚀
20 | 中国 | GB/T 43109-2023 | 022Cr22Ni23Mo3N (S31803) | S31803 | 2205 | 覆材-高腐蚀环境船舶结构 | 轧制复合、爆炸复合 | 覆材-双相钢，高强度
21 | 中国 | GB/T 43109-2023 | 022Cr25Ni25Mo7Ni2N (S32550) | S32750 | 2507 | 覆材-苛刻海洋环境船舶结构 | 轧制复合、爆炸复合 | 覆材-超级双相钢
22 | 中国 | GB/T 43109-2023 | 022Cr20Ni28Mo3Cu3 (S31266) | S31266 | 904L | 覆材-高耐腐蚀船舶结构 | 轧制复合、爆炸复合 | 覆材-高合金耐蚀
23 | 中国 | GB/T 43109-2023 | 022Cr19Ni13Mo3 (S31703) | S31703 | 317L | 覆材-高耐腐蚀船舶结构 | 轧制复合、爆炸复合 | 覆材-高钼奥氏体
24 | 中国 | GB/T 43109-2023 | 06Cr17 (S43000) | S43000 | 430 | 覆材- mild腐蚀环境船舶结构 | 轧制复合、爆炸复合 | 覆材-铁素体不锈钢
25 | 中国 | GB/T 43109-2023 | 06Cr13 (S41008) | S41008 | 410S | 覆材- mild腐蚀环境船舶结构 | 轧制复合、爆炸复合 | 覆材-铁素体不锈钢
26 | 中国 | GB/T 43109-2023 | AH36 |  | AH36 | 基材-一般强度船舶结构 | 轧制复合、爆炸复合 | 基材-船级社认证结构钢
27 | 中国 | GB/T 43109-2023 | DH36 |  | DH36 | 基材-中等强度船舶结构 | 轧制复合、爆炸复合 | 基材-船级社认证结构钢
28 | 中国 | GB/T 43109-2023 | EH36 |  | EH36 | 基材-高强度船舶结构 | 轧制复合、爆炸复合 | 基材-船级社认证结构钢
29 | 中国 | GB/T 43109-2023 | FH36 |  | FH36 | 基材-超高强度船舶结构 | 轧制复合、爆炸复合 | 基材-船级社认证结构钢
30 | 中国 | GB/T 43109-2023 | AH40 |  | AH40 | 基材-一般强度船舶结构 | 轧制复合、爆炸复合 | 基材-船级社认证结构钢
31 | 中国 | GB/T 43109-2023 | DH40 |  | DH40 | 基材-中等强度船舶结构 | 轧制复合、爆炸复合 | 基材-船级社认证结构钢
32 | 中国 | GB/T 43109-2023 | EH40 |  | EH40 | 基材-高强度船舶结构 | 轧制复合、爆炸复合 | 基材-船级社认证结构钢
33 | 中国 | GB/T 43109-2023 | FH40 |  | FH40 | 基材-超高强度船舶结构 | 轧制复合、爆炸复合 | 基材-船级社认证结构钢
34 | 中国 | GB/T 38277-2019 | DH36 |  | DH36 | 大型集装箱船甲板、舱口围等结构构件 | TMCP、TMCP+回火、淬火+回火 | Z向Z25/Z35，用途标识BCA/COD/BCACOD
35 | 中国 | GB/T 38277-2019 | EH36 |  | EH36 | 大型集装箱船结构件、高韧性要求部位 | TMCP、TMCP+回火、淬火+回火 | Z向Z25/Z35，用途标识BCA/COD/BCACOD
36 | 中国 | GB/T 38277-2019 | FH36 |  | FH36 | 超大型集装箱船结构件、极端环境 | TMCP、TMCP+回火、淬火+回火 | Z向Z25/Z35，用途标识BCA/COD/BCACOD
37 | 中国 | GB/T 38277-2019 | DH40 |  | DH40 | 高强度止裂结构件、集装箱船关键部位 | TMCP、TMCP+回火、淬火+回火 | Z向Z25/Z35，用途标识BCA/COD/BCACOD
38 | 中国 | GB/T 38277-2019 | EH40 |  | EH40 | 高强度止裂结构件、集装箱船关键部位 | TMCP、TMCP+回火、淬火+回火 | Z向Z25/Z35，用途标识BCA/COD/BCACOD
39 | 中国 | GB/T 38277-2019 | FH40 |  | FH40 | 超大型集装箱船关键结构件 | TMCP、TMCP+回火、淬火+回火 | Z向Z25/Z35，用途标识BCA/COD/BCACOD
40 | 中国 | GB/T 38277-2019 | AH47 |  | AH47 | 超高强度止裂结构件、特种船舶 | TMCP、TMCP+回火、淬火+回火 | Z向Z25/Z35
41 | 中国 | GB/T 38277-2019 | DH47 |  | DH47 | 超高强度止裂结构件、特种船舶 | TMCP、TMCP+回火、淬火+回火 | Z向Z25/Z35
42 | 中国 | GB/T 38277-2019 | EH47 |  | EH47 | 超高强度止裂结构件、特种船舶 | TMCP、TMCP+回火、淬火+回火 | Z向Z25/Z35
43 | 中国 | GB/T 38277-2019 | FH47 |  | FH47 | 超大型集装箱船超高强度结构件 | TMCP、TMCP+回火、淬火+回火 | Z向Z25/Z35
44 | 中国 | YB/T 6351-2025 | AH32 |  | AH32 | 邮轮、客滚船、汽车运输船结构件 | 热轧、控轧、正火、TMCP | 厚度4mm~60mm，特殊船型用
45 | 中国 | YB/T 6351-2025 | DH32 |  | DH32 | 邮轮、客滚船、汽车运输船结构件 | 热轧、控轧、正火、TMCP | 厚度4mm~60mm，特殊船型用
46 | 中国 | YB/T 6351-2025 | EH32 |  | EH32 | 邮轮、客滚船、汽车运输船结构件 | 热轧、控轧、正火、TMCP | 厚度4mm~60mm，特殊船型用
47 | 中国 | YB/T 6351-2025 | FH32 |  | FH32 | 邮轮、客滚船、汽车运输船结构件 | 热轧、控轧、正火、TMCP | 厚度4mm~60mm，特殊船型用
48 | 中国 | YB/T 6351-2025 | AH36 |  | AH36 | 邮轮、客滚船、汽车运输船结构件 | 热轧、控轧、正火、TMCP | 厚度4mm~60mm，特殊船型用
49 | 中国 | YB/T 6351-2025 | DH36 |  | DH36 | 邮轮、客滚船、汽车运输船结构件 | 热轧、控轧、正火、TMCP | 厚度4mm~60mm，特殊船型用
50 | 中国 | YB/T 6351-2025 | EH36 |  | EH36 | 邮轮、客滚船、汽车运输船结构件 | 热轧、控轧、正火、TMCP | 厚度4mm~60mm，特殊船型用
51 | 中国 | YB/T 6351-2025 | FH36 |  | FH36 | 邮轮、客滚船、汽车运输船结构件 | 热轧、控轧、正火、TMCP | 厚度4mm~60mm，特殊船型用
52 | 中国 | YB/T 6351-2025 | AH40 |  | AH40 | 邮轮、客滚船、汽车运输船结构件 | 热轧、控轧、正火、TMCP | 厚度4mm~60mm，特殊船型用
53 | 中国 | YB/T 6351-2025 | DH40 |  | DH40 | 邮轮、客滚船、汽车运输船结构件 | 热轧、控轧、正火、TMCP | 厚度4mm~60mm，特殊船型用
54 | 中国 | YB/T 6351-2025 | EH40 |  | EH40 | 邮轮、客滚船、汽车运输船结构件 | 热轧、控轧、正火、TMCP | 厚度4mm~60mm，特殊船型用
55 | 中国 | YB/T 6351-2025 | FH40 |  | FH40 | 邮轮、客滚船、汽车运输船结构件 | 热轧、控轧、正火、TMCP | 厚度4mm~60mm，特殊船型用