## GB-T713系列牌号
序号 | 中国 | 中国规范 | 钢级(grade) | 行业通称或简称 | 通途 | 成型工艺 | 备注
1 | 中国 | GB/T 713.2-2023 | Q245R | 容器板 | 压力容器、锅炉、储罐、换热器、反应器、分离器、球罐、油气罐、液化气罐等 | 轧制、焊接、冷弯、冲压 | 非合金钢；对应P265GH(EN)、SA516 Gr.60/65(美)
2 | 中国 | GB/T 713.2-2023 | Q275R | 容器板 | 压力容器、锅炉等承压设备 | 轧制、焊接、冷弯、冲压 | 非合金钢；对应P295GH(EN)、SA516 Gr.65(美)
3 | 中国 | GB/T 713.2-2023 | Q345R | 容器板 | 压力容器、锅炉、储罐、换热器、反应器、分离器、球罐、油气罐、液化气罐、核能反应堆压力壳、水轮机蜗壳等 | 轧制、焊接、冷弯、冲压 | 低合金钢；对应P355GH/P355NH(EN)、SA516 Gr.70(美)
4 | 中国 | GB/T 713.2-2023 | Q370R | 容器板 | 压力容器、锅炉、储罐、换热器、反应器、分离器、球罐、油气罐、水电站高压水管等 | 轧制、焊接、冷弯、冲压 | 低合金钢；Nb+V+Ti≤0.12%
5 | 中国 | GB/T 713.2-2023 | Q420R | 容器板 | 中高温压力容器、锅炉汽包、大型储罐等 | 轧制、焊接、冷弯、冲压 | 低合金钢；需方要求可规定氮含量≤0.020%
6 | 中国 | GB/T 713.2-2023 | Q460R | 容器板 | 中高温压力容器、锅炉汽包、大型储罐等 | 轧制、焊接、冷弯、冲压 | 低合金钢；需方要求可规定氮含量≤0.025%
7 | 中国 | GB/T 713.2-2023 | 18MnMoNbR | 容器板 | 高温高压容器、锅炉汽包、大型储罐等 | 轧制、焊接、冷弯、冲压 | 合金钢；回火温度≥620℃
8 | 中国 | GB/T 713.2-2023 | 13MnNiMoR | 容器板 | 中温高压容器、锅炉汽包、大型储罐等 | 轧制、焊接、冷弯、冲压 | 合金钢；回火温度≥620℃
9 | 中国 | GB/T 713.2-2023 | 15MnNiNbR | 容器板 | 中温高压容器、锅炉汽包等 | 轧制、焊接、冷弯、冲压 | 合金钢
10 | 中国 | GB/T 713.2-2023 | 15CrMoR | 容器板 | 高温高压容器、锅炉汽包、热交换器、石油裂解管等 | 轧制、焊接、冷弯、冲压 | 铬钼合金钢；回火温度≥650℃；临氢设备用
11 | 中国 | GB/T 713.2-2023 | 14Cr1MoR | 容器板 | 高温高压容器、锅炉汽包、热交换器等 | 轧制、焊接、冷弯、冲压 | 铬钼合金钢；回火温度≥650℃
12 | 中国 | GB/T 713.2-2023 | 12Cr2Mo1R | 容器板 | 高温高压容器、锅炉汽包、热交换器等 | 轧制、焊接、冷弯、冲压 | 铬钼合金钢；回火温度≥680℃
13 | 中国 | GB/T 713.2-2023 | 12Cr1MoVR | 容器板 | 高温高压容器、锅炉汽包、热交换器等 | 轧制、焊接、冷弯、冲压 | 铬钼钒合金钢；回火温度≥680℃
14 | 中国 | GB/T 713.2-2023 | 12Cr2Mo1VR | 容器板 | 高温高压容器、锅炉汽包、热交换器等 | 轧制、焊接、冷弯、冲压 | 铬钼钒合金钢；回火温度≥680℃
15 | 中国 | GB/T 713.2-2023 | 07Cr2AlMoR | 容器板 | 高温高压容器、锅炉汽包等 | 轧制、焊接、冷弯、冲压 | 铬铝钼合金钢；回火温度≥680℃；可添加稀土元素
16 | 中国 | GB/T 713.3-2023 | Q295DR | 低温容器板 | 使用温度不低于-70℃的低温压力容器、LNG/LPG储运设备 | 轧制、焊接、冷弯、冲压 | 原16MnDR；由屈服强度命名
17 | 中国 | GB/T 713.3-2023 | Q345DR | 低温容器板 | 使用温度不低于-70℃的低温压力容器、LNG/LPG储运设备 | 轧制、焊接、冷弯、冲压 | 低合金钢；由屈服强度命名
18 | 中国 | GB/T 713.3-2023 | Q370DR | 低温容器板 | 使用温度不低于-70℃的低温压力容器、LNG/LPG储运设备 | 轧制、焊接、冷弯、冲压 | 低合金钢；由屈服强度命名
19 | 中国 | GB/T 713.3-2023 | Q420DR | 低温容器板 | 使用温度不低于-70℃的低温压力容器、LNG/LPG储运设备 | 轧制、焊接、冷弯、冲压 | 低合金钢；由屈服强度命名；新增牌号
20 | 中国 | GB/T 713.3-2023 | Q460DR | 低温容器板 | 使用温度不低于-70℃的低温压力容器、LNG/LPG储运设备 | 轧制、焊接、冷弯、冲压 | 低合金钢；由屈服强度命名；新增牌号
21 | 中国 | GB/T 713.3-2023 | 08MnNiMoDR | 低温容器板 | 使用温度不低于-70℃的低温压力容器、LNG/LPG储运设备 | 轧制、焊接、冷弯、冲压 | 原09MnNiDR；由化学成分命名
22 | 中国 | GB/T 713.3-2023 | 11MnNiMoDR | 低温容器板 | 使用温度不低于-70℃的低温压力容器、LNG/LPG储运设备 | 轧制、焊接、冷弯、冲压 | 由化学成分命名；新增牌号
23 | 中国 | GB/T 713.3-2023 | 13MnNiDR | 低温容器板 | 使用温度不低于-70℃的低温压力容器、LNG/LPG储运设备 | 轧制、焊接、冷弯、冲压 | 由化学成分命名；新增牌号
24 | 中国 | GB/T 713.3-2023 | 15MnNiNbDR | 低温容器板 | 使用温度不低于-70℃的低温压力容器、LNG/LPG储运设备 | 轧制、焊接、冷弯、冲压 | 由化学成分命名；厚度下限6mm
25 | 中国 | GB/T 713.4-2023 | 08Ni3DR | 低温容器板 | 使用温度不低于-196℃的低温压力容器、LNG储运设备 | 轧制、焊接、冷弯、冲压 | 镍合金钢；3.25-3.75%Ni；厚度≤150mm
26 | 中国 | GB/T 713.4-2023 | 07Ni5DR | 低温容器板 | 使用温度不低于-196℃的低温压力容器、LNG储运设备 | 轧制、焊接、冷弯、冲压 | 镍合金钢；4.75-5.25%Ni；厚度≤150mm
27 | 中国 | GB/T 713.4-2023 | 06Ni7DR | 低温容器板 | 使用温度不低于-196℃的低温压力容器、LNG储运设备 | 轧制、焊接、冷弯、冲压 | 镍合金钢；7%Ni节镍型；厚度≤150mm；2023年新增
28 | 中国 | GB/T 713.4-2023 | 06Ni9DR | 低温容器板 | 使用温度不低于-196℃的低温压力容器、LNG储运设备 | 轧制、焊接、冷弯、冲压 | 镍合金钢；9%Ni；厚度≤150mm；原属713.3调入
29 | 中国 | GB/T 713.5-2023 | Q400GMDR | 低温高锰钢 | 使用温度不低于-196℃的低温压力容器、LNG/LPG储运设备 | 轧制、焊接、冷弯、冲压 | 高锰钢；22.5-25.5%Mn；由屈服强度命名
30 | 中国 | GB/T 713.6-2023 | Q490R | 调质高强度容器板 | 承压设备用调质高强度钢板，厚度10-80mm | 轧制、淬火+回火 | 调质钢；屈服强度≥490MPa
31 | 中国 | GB/T 713.6-2023 | Q490DRL1 | 调质高强度低温容器板 | 低温压力容器用调质高强度钢板 | 轧制、淬火+回火 | 调质钢；-20℃冲击
32 | 中国 | GB/T 713.6-2023 | Q490DRL2 | 调质高强度低温容器板 | 低温压力容器用调质高强度钢板 | 轧制、淬火+回火 | 调质钢；-40℃冲击
33 | 中国 | GB/T 713.6-2023 | Q490RW | 调质高强度耐候容器板 | 大气腐蚀环境下使用的承压设备 | 轧制、淬火+回火 | 调质钢；耐候钢
34 | 中国 | GB/T 713.6-2023 | Q580R | 调质高强度容器板 | 承压设备用调质高强度钢板，厚度10-80mm | 轧制、淬火+回火 | 调质钢；屈服强度≥580MPa
35 | 中国 | GB/T 713.6-2023 | Q620R | 调质高强度容器板 | 承压设备用调质高强度钢板，厚度10-80mm | 轧制、淬火+回火 | 调质钢；屈服强度≥620MPa
36 | 中国 | GB/T 713.6-2023 | Q690R | 调质高强度容器板 | 承压设备用调质高强度钢板，厚度10-80mm | 轧制、淬火+回火 | 调质钢；屈服强度≥690MPa
37 | 中国 | GB/T 713.6-2023 | Q690DR | 调质高强度低温容器板 | 低温压力容器用调质高强度钢板，厚度10-80mm | 轧制、淬火+回火 | 调质钢；-40℃冲击；新增牌号
38 | 中国 | GB/T 713.6-2023 | Q800R | 调质超高强度容器板 | 承压设备用调质超高强度钢板，厚度10-80mm | 轧制、淬火+回火 | 调质钢；屈服强度≥800MPa；新增牌号
39 | 中国 | GB/T 713.7-2023 | 06Cr19Ni10 | S30408 | 承压设备用奥氏体不锈钢板和钢带，化工、食品、医药设备 | 轧制、焊接、冷弯、冲压 | 通用奥氏体不锈钢；最常用牌号
40 | 中国 | GB/T 713.7-2023 | 022Cr19Ni10 | S30403 | 承压设备用超低碳奥氏体不锈钢板和钢带，化工、核电设备 | 轧制、焊接、冷弯、冲压 | 超低碳型；耐晶间腐蚀
41 | 中国 | GB/T 713.7-2023 | 07Cr19Ni10 | S30409 | 承压设备用奥氏体不锈钢板和钢带，高温承压设备 | 轧制、焊接、冷弯、冲压 | 中碳型；高温强度好
42 | 中国 | GB/T 713.7-2023 | 06Cr19Ni10N | S30458 | 承压设备用奥氏体不锈钢板和钢带，含氮强化 | 轧制、焊接、冷弯、冲压 | 氮强化；强度提高
43 | 中国 | GB/T 713.7-2023 | 06Cr19Ni9NbV | S30478 | 承压设备用奥氏体不锈钢板和钢带 | 轧制、焊接、冷弯、冲压 | 含Nb、V；稳定化元素
44 | 中国 | GB/T 713.7-2023 | 022Cr19Ni10N | S30453 | 承压设备用超低碳奥氏体不锈钢板和钢带 | 轧制、焊接、冷弯、冲压 | 超低碳+氮；低温韧性好的奥氏体不锈钢
45 | 中国 | GB/T 713.7-2023 | 05Cr19Ni10Si2CeN | S30450 | 承压设备用奥氏体耐热不锈钢板和钢带 | 轧制、焊接、冷弯、冲压 | 高Si+Ce+N；耐热不锈钢；新增牌号
46 | 中国 | GB/T 713.7-2023 | 06Cr25Ni22Mo2CuN | S30859 | 承压设备用高硅奥氏体耐热不锈钢板和钢带 | 轧制、焊接、冷弯、冲压 | 高Si+高Ni+Mo+Cu+N；耐高温抗氧化；新增牌号
47 | 中国 | GB/T 713.7-2023 | 06Cr19Ni13Mo3N | S38240 | 承压设备用奥氏体耐热不锈钢板和钢带 | 轧制、焊接、冷弯、冲压 | 含Mo+N；耐蚀耐热；高性能经济型稀土耐热不锈钢；新增牌号
48 | 中国 | GB/T 713.7-2023 | 06Cr17Ni12Mo2Ti | S38340 | 承压设备用奥氏体不锈钢板和钢带 | 轧制、焊接、冷弯、冲压 | 钛稳定化；新增牌号
49 | 中国 | GB/T 713.7-2023 | 06Cr18Ni11Nb | S35656 | 承压设备用奥氏体不锈钢板和钢带 | 轧制、焊接、冷弯、冲压 | 铌稳定化；新增牌号
50 | 中国 | GB/T 713.7-2023 | 06Cr23Ni13 | S30908 | 承压设备用奥氏体不锈钢和耐热钢板和钢带 | 轧制、焊接、冷弯、冲压 | 高CrNi；耐热钢
51 | 中国 | GB/T 713.7-2023 | 06Cr25Ni20 | S31008 | 承压设备用奥氏体不锈钢和耐热钢板和钢带 | 轧制、焊接、冷弯、冲压 | 高CrNi；耐高温耐热钢
52 | 中国 | GB/T 713.7-2023 | 15Cr20Ni18Mo6CuN | S31252 | 承压设备用奥氏体耐热不锈钢板和钢带 | 轧制、焊接、冷弯、冲压 | 高Cr高Ni高Mo；耐高温耐腐蚀
53 | 中国 | GB/T 713.7-2023 | 06Cr17Ni12Mo2 | S31608 | 承压设备用奥氏体不锈钢板和钢带，化工、海洋设备 | 轧制、焊接、冷弯、冲压 | 含Mo；耐蚀性优于304
54 | 中国 | GB/T 713.7-2023 | 022Cr17Ni12Mo2 | S31603 | 承压设备用超低碳奥氏体不锈钢板和钢带，化工、海洋设备 | 轧制、焊接、冷弯、冲压 | 超低碳型；耐晶间腐蚀
55 | 中国 | GB/T 713.7-2023 | 07Cr17Ni12Mo2 | S31609 | 承压设备用奥氏体不锈钢板和钢带，高温承压设备 | 轧制、焊接、冷弯、冲压 | 中碳型；高温强度好
56 | 中国 | GB/T 713.7-2023 | 06Cr17Ni12Mo2Ti | S31668 | 承压设备用奥氏体不锈钢板和钢带 | 轧制、焊接、冷弯、冲压 | 钛稳定化；耐晶间腐蚀
57 | 中国 | GB/T 713.7-2023 | 06Cr17Ni12Mo2N | S31658 | 承压设备用奥氏体不锈钢板和钢带 | 轧制、焊接、冷弯、冲压 | 氮强化；强度提高
58 | 中国 | GB/T 713.7-2023 | 022Cr17Ni12Mo2N | S31653 | 承压设备用超低碳奥氏体不锈钢板和钢带 | 轧制、焊接、冷弯、冲压 | 超低碳+氮；低温韧性好的奥氏体不锈钢
59 | 中国 | GB/T 713.7-2023 | 022Cr19Ni5Mo3Si2N | S21953 | 承压设备用双相不锈钢板和钢带 | 轧制、焊接、冷弯、冲压 | 双相组织；高强度高耐蚀
60 | 中国 | GB/T 713.7-2023 | 022Cr22Ni5Mo3N | S22253 | 承压设备用双相不锈钢板和钢带 | 轧制、焊接、冷弯、冲压 | 双相组织；高强度高耐蚀
61 | 中国 | GB/T 713.7-2023 | 022Cr23Ni5Mo3N | S2205 | 承压设备用双相不锈钢板和钢带，化工、海洋设备 | 轧制、焊接、冷弯、冲压 | 最常用双相钢；高强度高耐蚀
62 | 中国 | GB/T 713.7-2023 | 022Cr23Ni4MoCuN | S23043 | 承压设备用双相不锈钢板和钢带 | 轧制、焊接、冷弯、冲压 | 经济型双相钢；Ni含量3-5.5%
63 | 中国 | GB/T 713.7-2023 | 022Cr25Ni6Mo2N | S22553 | 承压设备用双相不锈钢板和钢带 | 轧制、焊接、冷弯、冲压 | 高Cr高Mo双相钢；新增牌号
64 | 中国 | GB/T 713.7-2023 | 03Cr25Ni6Mo3Cu2N | S25554 | 承压设备用双相不锈钢板和钢带 | 轧制、焊接、冷弯、冲压 | 高Cr高Mo高Cu双相钢
65 | 中国 | GB/T 713.7-2023 | 022Cr25Ni7Mo4N | S25073 | 承压设备用超级双相不锈钢板和钢带，海洋、化工设备 | 轧制、焊接、冷弯、冲压 | 超级双相钢；高Mo；耐点蚀
66 | 中国 | GB/T 713.7-2023 | 022Cr25Ni7Mo4WCuN | S27603 | 承压设备用超级双相不锈钢板和钢带 | 轧制、焊接、冷弯、冲压 | 含W超级双相钢；新增牌号；耐高温耐蚀
67 | 中国 | GB/T 713.7-2023 | 03Cr22Mn5Ni2MoCuN | S22294 | 承压设备用双相不锈钢板和钢带 | 轧制、焊接、冷弯、冲压 | 高Mn低Ni经济型双相钢
68 | 中国 | GB/T 713.7-2023 | 022Cr21Ni3Mo2N | S22153 | 承压设备用双相不锈钢板和钢带 | 轧制、焊接、冷弯、冲压 | 双相钢；含Mo
69 | 中国 | GB/T 713.7-2023 | 06Cr13Al | S11348 | 承压设备用铁素体不锈钢板和钢带 | 轧制、焊接、冷弯、冲压 | 含Al；铁素体不锈钢
70 | 中国 | GB/T 713.7-2023 | 019Cr19Mo2NbTi | S11972 | 承压设备用铁素体不锈钢板和钢带 | 轧制、焊接、冷弯、冲压 | 含Nb+Ti；铁素体不锈钢
71 | 中国 | GB/T 713.7-2023 | 06Cr13 | S11306 | 承压设备用铁素体不锈钢板和钢带 | 轧制、焊接、冷弯、冲压 | 铁素体不锈钢；通用牌号
72 | 中国 | GB/T 713.7-2023 | 019Cr23Mo2Ti | S12361 | 承压设备用铁素体不锈钢板和钢带 | 轧制、焊接、冷弯、冲压 | 含Mo+Ti；新增牌号；换热器用
73 | 中国 | GB/T 713.7-2023 | 019Cr23MoTi | S12362 | 承压设备用铁素体不锈钢板和钢带 | 轧制、焊接、冷弯、冲压 | 含Mo+Ti；新增牌号
74 | 中国 | GB/T 713.7-2023 | 022Cr27Ni2Mo4NbTi | S12763 | 承压设备用铁素体不锈钢板和钢带 | 轧制、焊接、冷弯、冲压 | 高Cr高Mo；新增牌号；耐高温耐蚀
75 | 中国 | GB/T 713.8-2025 | — | — | 承压设备用同质和异质轧制复合钢板，总厚度≥100mm(同质)/≥6mm(异质) | 轧制复合 | 基层用GB/T 713.2牌号，复层用GB/T 713.7牌号；同种钢轧制复合
76 | 中国 | GB/T 713.8-2025 | — | — | 承压设备用异质轧制复合钢板，不锈钢复层+碳钢基层 | 轧制复合 | 复层用GB/T 713.7不锈钢牌号，基层用GB/T 713.2碳钢牌号；不锈钢为覆层、碳钢为基层

## 说明
标准 | 说明
GB/T 713.1-2023 | 一般要求，不规定具体牌号，仅规定通用技术要求（牌号表示方法、订货内容、尺寸外形重量、技术要求、检验规则、试验方法、包装标志及质量证明书）
GB/T 713.2-2023 | 规定温度性能的非合金钢和合金钢，适用于制造使用温度不低于-20℃的承压设备用钢板（3mm~250mm）和钢带（≤25.4mm）
GB/T 713.3-2023 | 规定低温性能的低合金钢，适用于制造使用温度不低于-70℃的承压设备用低合金钢板（5mm~120mm）
GB/T 713.4-2023 | 规定低温性能的镍合金钢，适用于使用温度不低于-196℃的承压设备用镍合金钢板（厚度≤150mm）
GB/T 713.5-2023 | 规定低温性能的高锰钢，适用于使用温度不低于-196℃的承压设备用高锰钢板（5mm~60mm）
GB/T 713.6-2023 | 调质高强度钢，适用于厚度10mm~80mm的承压设备用调质高强度钢板
GB/T 713.7-2023 | 不锈钢和耐热钢，适用于宽度≥600mm的承压设备用热轧/冷轧不锈钢和耐热钢钢板和钢带
GB/T 713.8-2025 | 同质和异质轧制复合钢板，适用于采用轧制复合工艺生产的厚度>100mm(同质)/≥6mm(异质)的承压设备用复合钢板
数据说明 | 本表数据来源于GB/T 713系列标准的公开信息整理。由于标准全文受版权保护，部分牌号及个别参数可能存在遗漏或需对照原文核实。建议以官方发布的标准原文为准。